## Particle size
Method category | Solvent type | Alkalizing agent | Capping/Stabilizing agent | Reducing agent | Surfactant | Synthesis duration (h) | Synthesis temperature (deg cel) | Drying temp (deg cel) | Drying duration (h) | Calcination temp (deg cel) | Calcination duration (h) | Max. size (nm)
green | natural extracts | 0 | 1 | 0 | 0 | 4 | 60 | 80 | 48 | NaN | NaN | NaN
chemical | alcohols | 1 | 0 | 0 | 0 | 1.5 | 80 | 84 | NaN | NaN | NaN | 20
green | natural extracts | 0 | 1 | 0 | 0 | 7 | 65 | 70 | 8 | NaN | NaN | 55
green | natural extracts | 1 | 1 | 0 | 0 | NaN | NaN | 60 | 24 | NaN | NaN | NaN
chemical | aqueous | 1 | 0 | 0 | 0 | 0.166 | 25 | 80 | NaN | 300 | 3 | 21
physical | aqueous | 1 | 0 | 0 | 0 | NaN | 60 | 80 | NaN | 300 | 3 | 16
physical-chemical | aqueous | 1 | 0 | 0 | 0 | 20 | 60 | 25 | 24 | NaN | NaN | NaN
green | aqueous | 1 | 0 | 0 | 0 | 0.25 | 60 | 25 | 24 | NaN | NaN | NaN
green | natural extracts | 1 | 0 | 0 | 0 | NaN | 70 | 40 | 8 | NaN | NaN | 30
green | natural extracts | 0 | 1 | 0 | 0 | NaN | 60 | NaN | NaN | 400 | 2 | 700
physical | aqueous | 1 | 0 | 0 | 0 | 2 | 50 | 60 | 24 | NaN | NaN | 182.12
physical | aqueous | 1 | 0 | 0 | 0 | 2 | 60 | 60 | 24 | NaN | NaN | 282.83
green | aqueous | 1 | 0 | 0 | 0 | 3 | 80 | 80 | 24 | NaN | NaN | NaN
biological | culture media | 0 | 0 | 0 | 0 | 48 | 37 | 25 | NaN | 400 | 2 | 35
chemical | aqueous | 1 | 0 | 0 | 0 | 0.25 | 25 | 60 | NaN | 300 | 3 | 82
chemical | aqueous | 1 | 0 | 0 | 0 | 0.25 | 25 | 60 | NaN | 500 | 3 | 150
chemical | aqueous | 1 | 0 | 0 | 0 | 0.25 | 25 | 60 | NaN | 700 | 3 | 230
chemical | aqueous | 1 | 0 | 0 | 0 | 0.25 | 25 | 60 | NaN | 900 | 3 | 420
green | natural extracts | 0 | 1 | 0 | 0 | NaN | 25 | NaN | NaN | NaN | NaN | 57.5
green | natural extracts | 0 | 1 | 0 | 0 | 0.083 | 400 | NaN | NaN | 500 | 3 | 40
chemical | polyols | 0 | 1 | 1 | 0 | 2 | 180 | 80 | 24 | NaN | NaN | 15
chemical | polyols | 0 | 1 | 1 | 0 | 3 | 220 | 80 | 24 | NaN | NaN | 100
green | natural extracts | 0 | 1 | 0 | 0 | NaN | 90 | NaN | NaN | 600 | 1 | 32.98
green | natural extracts | 0 | 1 | 0 | 0 | NaN | 90 | NaN | NaN | 700 | 1 | 81.84
green | natural extracts | 0 | 1 | 0 | 0 | 24 | 25 | NaN | NaN | NaN | NaN | 30
chemical | aqueous | 1 | 0 | 0 | 0 | 0.083 | NaN | 70 | 24 | NaN | NaN | 150
chemical | aqueous | 0 | 1 | 0 | 0 | 0.166 | 120 | 80 | 24 | 400 | 1 | 25
physical-chemical | natural extracts | 0 | 1 | 0 | 0 | NaN | 60 | NaN | NaN | 400 | 2 | NaN
physical-chemical | natural extracts | 0 | 1 | 0 | 0 | NaN | 60 | NaN | NaN | 400 | 2 | NaN
physical-chemical | natural extracts | 0 | 1 | 0 | 0 | NaN | 60 | NaN | NaN | 400 | 2 | NaN
green | natural extracts | 0 | 1 | 0 | 0 | 96 | 25 | NaN | NaN | NaN | NaN | 72.5
chemical | aqueous | 0 | 1 | 0 | 0 | 24 | 80 | NaN | NaN | NaN | NaN | 187
chemical | aqueous | 0 | 1 | 0 | 0 | 24 | 80 | NaN | NaN | NaN | NaN | 465
chemical | aqueous | 0 | 1 | 0 | 0 | 24 | 80 | NaN | NaN | NaN | NaN | 329
chemical | aqueous | 0 | 1 | 0 | 0 | 24 | 80 | NaN | NaN | NaN | NaN | 187
chemical | aqueous | 1 | 0 | 0 | 0 | NaN | 25 | 90 | 4 | NaN | NaN | 432.94
chemical | aqueous | 1 | 0 | 0 | 0 | NaN | 25 | 90 | 4 | NaN | NaN | NaN
chemical | aqueous | 1 | 0 | 0 | 0 | NaN | 25 | 90 | 4 | NaN | NaN | 53.99
biological | aqueous | 0 | 0 | 0 | 0 | 1 | 100 | NaN | NaN | 400 | 2 | 25.2
chemical | aqueous | 1 | 1 | 0 | 0 | 0.1 | NaN | NaN | NaN | NaN | NaN | 60
chemical | natural extracts | 1 | 0 | 0 | 0 | 3 | 180 | 60 | 24 | NaN | NaN | NaN
green | natural extracts | 0 | 1 | 0 | 0 | NaN | 90 | NaN | NaN | 400 | 2 | 22.5
chemical | aqueous | 0 | 1 | 0 | 0 | 2 | 70 | NaN | NaN | 500 | 2 | NaN
chemical | alcohols | 1 | 0 | 0 | 0 | 2 | 25 | NaN | NaN | 300 | NaN | 14
green | natural extracts | 0 | 1 | 0 | 0 | 0.25 | 400 | NaN | NaN | 400 | 3 | NaN
green | natural extracts | 0 | 1 | 0 | 0 | 0.25 | 400 | NaN | NaN | 400 | 3 | NaN
green | natural extracts | 0 | 1 | 0 | 0 | 0.25 | 400 | NaN | NaN | 400 | 3 | NaN
green | natural extracts | 0 | 1 | 0 | 0 | 0.25 | 400 | NaN | NaN | 400 | 3 | NaN
green | natural extracts | 0 | 1 | 0 | 0 | 0.25 | 400 | NaN | NaN | 400 | 3 | NaN
chemical | aqueous | 1 | 1 | 1 | 0 | 1 | 25 | 100 | NaN | 400 | 4 | 19.23
chemical | alcohols | 0 | 1 | 0 | 0 | 4 | 25 | 60 | 24 | 400 | 3 | 32.3
chemical | alcohols | 1 | 0 | 0 | 0 | 2 | 120 | 60 | 24 | NaN | NaN | 30
chemical | nitrogen-based | 0 | 0 | 0 | 0 | 12 | 160 | 60 | 24 | 600 | 2 | 95
chemical | aqueous | 1 | 0 | 0 | 0 | 24 | 70 | 60 | 24 | NaN | NaN | 3000
chemical | aqueous | 1 | 1 | 0 | 0 | 6 | 90 | 300 | 24 | NaN | NaN | 5000
chemical | aqueous | 1 | 1 | 0 | 0 | 12 | 90 | 300 | 12 | NaN | NaN | 2750
chemical | aqueous | 1 | 1 | 0 | 0 | 24 | 90 | 300 | 12 | NaN | NaN | 200
green | natural extracts | 0 | 1 | 0 | 0 | 24 | 50 | NaN | NaN | 200 | 0.5 | 64.5
chemical | aqueous | 0 | 0 | 0 | 0 | 6 | 95 | NaN | NaN | NaN | NaN | 2000
chemical | aqueous | 0 | 0 | 0 | 0 | 6 | 95 | NaN | NaN | NaN | NaN | 3000
chemical | aqueous | 0 | 0 | 0 | 0 | 6 | 95 | NaN | NaN | NaN | NaN | 1000
chemical | aqueous | 0 | 0 | 1 | 0 | 5 | 340 | NaN | NaN | NaN | NaN | 6
chemical | aqueous | 1 | 0 | 0 | 0 | 12 | 150 | 60 | 24 | NaN | NaN | 3
chemical | aqueous | 0 | 0 | 1 | 0 | 2.15 | 90 | 25 | NaN | NaN | NaN | 500
chemical | aqueous | 0 | 0 | 1 | 0 | 4.3 | 90 | 25 | NaN | NaN | NaN | 1000
chemical | aqueous | 0 | 0 | 1 | 0 | 9 | 90 | 25 | NaN | NaN | NaN | 2000
chemical | aqueous | 0 | 0 | 1 | 0 | 18 | 90 | 25 | NaN | NaN | NaN | 4000
green | natural extracts | 0 | 1 | 0 | 0 | NaN | NaN | 80 | 3 | 350 | 3 | 32.5
biological | Culture media | 0 | 0 | 0 | 0 | 24 | 45 | 125 | 12 | 700 | 4 | 47
chemical | polyols | 0 | 0 | 0 | 0 | 2 | 25 | 100 | 2 | 450 | 3 | 35
green | natural extracts | 0 | 1 | 0 | 0 | NaN | 80 | NaN | NaN | 300 | 2 | NaN
chemical | polyols | 1 | 1 | 1 | 1 | 24 | 150 | 100 | 24 | NaN | NaN | 230
chemical | polyols | 1 | 1 | 1 | 1 | 24 | 150 | 100 | 24 | NaN | NaN | 74.3
chemical | polyols | 1 | 1 | 1 | 1 | 24 | 150 | 100 | 24 | NaN | NaN | 47
green | aqueous | 0 | 0 | 0 | 0 | NaN | 80 | 60 | NaN | 400 | 0.5 | 32.5
green | natural extracts | 0 | 1 | 0 | 0 | NaN | 60 | NaN | NaN | 400 | 2 | 33
biological | Culture media | 0 | 0 | 0 | 0 | 24 | 30 | 50 | 4 | NaN | NaN | 25
chemical | aqueous | 1 | 0 | 0 | 0 | 2 | 25 | NaN | NaN | 400 | 4 | 30
green | natural extracts | 0 | 1 | 0 | 0 | 4 | 85 | NaN | NaN | 400 | 4 | 22
green | natural extracts | 0 | 1 | 0 | 1 | 5 | 170 | 60 | 12 | 350 | 2 | 65
chemical | acids | 0 | 1 | 0 | 1 | 5 | 170 | 60 | 12 | 350 | 2 | 75
green | natural extracts | 0 | 1 | 0 | 0 | 2 | 80 | 90 | 24 | 400 | 2 | 30
green | natural extracts | 0 | 1 | 0 | 0 | 2 | 80 | 80 | 2 | 100 | 24 | 57.5
chemical | aqueous | 1 | 1 | 0 | 0 | 0.033 | NaN | NaN | NaN | NaN | NaN | 275
green | aqueous | 0 | 1 | 0 | 0 | NaN | 60 | 70 | NaN | NaN | NaN | 100
green | natural extracts | 0 | 1 | 0 | 0 | NaN | 60 | NaN | NaN | 400 | 2 | 20
green | natural extracts | 0 | 1 | 0 | 0 | NaN | 60 | NaN | NaN | 400 | 2 | 30
green | natural extracts | 0 | 1 | 0 | 0 | NaN | 60 | NaN | NaN | 400 | 2 | 46
green | natural extracts | 0 | 1 | 0 | 0 | NaN | 60 | NaN | NaN | 400 | 2 | 47
green | natural extracts | 0 | 1 | 1 | 0 | 3 | 90 | 300 | 2 | NaN | NaN | 11
green | natural extracts | 0 | 1 | 0 | 0 | 2 | 60 | 50 | 3 | NaN | NaN | 22.5
green | natural extracts | 0 | 1 | 0 | 0 | 3 | 25 | 65 | NaN | 400 | 1.5 | 70
chemical | biopolymer | 1 | 1 | 0 | 0 | 2 | 45 | 80 | 2 | NaN | NaN | 22
green | natural extracts | 0 | 1 | 0 | 0 | 4 | 60 | 80 | 24 | 600 | 4 | 60
green | natural extracts | 0 | 1 | 0 | 0 | 1 | NaN | 80 | 24 | 400 | 1 | 50
chemical | aqueous | 1 | 0 | 0 | 0 | 3 | 80 | NaN | NaN | NaN | NaN | 200
chemical | alcohols | 1 | 0 | 0 | 0 | 3 | 70 | 60 | 0.33 | 800 | 4 | 43
green | natural extracts | 0 | 1 | 0 | 0 | NaN | 25 | 60 | 24 | NaN | NaN | 85
green | natural extracts | 0 | 1 | 0 | 0 | 4 | 60 | 45 | 48 | NaN | NaN | 24.62
green | natural extracts | 0 | 1 | 0 | 0 | 2 | 60 | 50 | 6 | 400 | 2 | 17.5
green | natural extracts | 0 | 1 | 0 | 0 | 1.5 | 150 | 60 | 6 | NaN | NaN | 98
green | natural extracts | 1 | 1 | 0 | 0 | 2 | 60 | 25 | NaN | NaN | NaN | 50
green | natural extracts | 0 | 1 | 0 | 0 | NaN | 60 | NaN | NaN | 400 | 2 | 700
green | natural extracts | 1 | 1 | 0 | 0 | NaN | 60 | 60 | 12 | NaN | NaN | 3.6
green | natural extracts | 1 | 1 | 0 | 0 | 5 | 90 | 37 | 24 | NaN | NaN | 455
physical | aqueous | 0 | 0 | 0 | 0 | NaN | 25 | NaN | NaN | NaN | NaN | NaN
green | natural extracts | 0 | 1 | 0 | 0 | 2 | 70 | NaN | NaN | NaN | NaN | 13.5
green | natural extracts | 1 | 1 | 0 | 0 | 2 | 80 | NaN | NaN | 600 | 4 | NaN
green | natural extracts | 0 | 1 | 0 | 0 | 1 | 50 | 70 | 12 | NaN | NaN | 2
chemical | aqueous | 1 | 1 | 0 | 0 | 1 | 50 | 70 | 12 | NaN | NaN | 10
green | aqueous | 0 | 1 | 0 | 0 | 8 | 90 | NaN | NaN | 400 | 3 | 7.5
green | natural extracts | 1 | 1 | 0 | 0 | 0.166 | 60 | 60 | 24 | 300 | 2 | NaN
chemical | aqueous | 1 | 1 | 0 | 0 | 0.083 | NaN | NaN | NaN | NaN | NaN | 180
chemical | aqueous | 1 | 0 | 0 | 0 | 18 | NaN | 60 | 24 | NaN | NaN | 440
green | natural extracts | 0 | 1 | 0 | 0 | 0.5 | NaN | NaN | NaN | 400 | 1 | NaN
green | natural extracts | 1 | 1 | 0 | 0 | 1 | 100 | NaN | NaN | 400 | 4 | 25
green | natural extracts | 0 | 1 | 0 | 0 | NaN | NaN | NaN | NaN | 500 | 2 | 20
green | natural extracts | 0 | 1 | 0 | 0 | 1 | NaN | 80 | 12 | 600 | 2 | 50
green | natural extracts | 0 | 1 | 0 | 0 | 2 | 80 | 80 | 12 | 600 | 2 | 25
green | natural extracts | 0 | 1 | 0 | 0 | 10 | 220 | 80 | 12 | 600 | 2 | 25
green | natural extracts | 1 | 1 | 0 | 0 | 0.05 | 85 | NaN | NaN | 250 | 0.5 | 483
green | natural extracts | 0 | 1 | 0 | 0 | 0.05 | 85 | NaN | NaN | 250 | 0.5 | NaN
green | natural extracts | 1 | 1 | 0 | 0 | 6 | 70 | 80 | NaN | NaN | NaN | 45
green | natural extracts | 1 | 1 | 0 | 0 | 2 | 80 | NaN | NaN | 400 | 2 | 47.5
green | natural extracts | 1 | 1 | 0 | 0 | 2 | 85 | 90 | 8 | 350 | 2 | 20
green | natural extracts | 0 | 1 | 0 | 0 | 72 | 80 | NaN | NaN | NaN | NaN | NaN
green | natural extracts | 0 | 1 | 0 | 0 | 72 | 80 | NaN | NaN | NaN | NaN | NaN
green | natural extracts | 0 | 1 | 0 | 0 | 72 | 80 | NaN | NaN | NaN | NaN | NaN
green | natural extracts | 1 | 1 | 0 | 0 | 5 | 170 | 120 | 6 | NaN | NaN | 100
biological | Culture media | 1 | 1 | 0 | 0 | 0.25 | 40 | NaN | NaN | 400 | 8 | 321.3
green | natural extracts | 1 | 1 | 0 | 0 | 3 | 25 | 80 | 24 | 400 | 5 | 150
green | natural extracts | 1 | 1 | 0 | 0 | 3 | 25 | 80 | 24 | 400 | 5 | 444
green | natural extracts | 1 | 1 | 0 | 0 | 3 | 25 | 80 | 24 | 400 | 5 | 2
green | natural extracts | 1 | 1 | 0 | 0 | 3 | 25 | 80 | 24 | 400 | 5 | 223
green | natural extracts | 1 | 1 | 0 | 0 | 2 | 40 | NaN | NaN | NaN | NaN | 35
green | natural extracts | 0 | 1 | 0 | 0 | 0.166 | 80 | NaN | NaN | 500 | NaN | NaN
green | natural extracts | 0 | 1 | 0 | 0 | 4 | 60 | NaN | NaN | 100 | 2 | NaN
biological | natural extracts | 0 | 1 | 0 | 0 | 1 | 80 | NaN | NaN | 550 | 1 | 27.5
green | natural extracts | 1 | 1 | 0 | 0 | 24 | NaN | 80 | 4 | NaN | NaN | 13.27
green | natural extracts | 0 | 1 | 0 | 0 | 3 | 90 | 50 | NaN | NaN | NaN | 50
green | natural extracts | 1 | 1 | 0 | 0 | 3 | 20 | NaN | NaN | NaN | NaN | 12.9
green | natural extracts | 1 | 1 | 0 | 0 | 3 | 20 | NaN | NaN | NaN | NaN | 16
green | natural extracts | 1 | 1 | 0 | 0 | 3 | 20 | NaN | NaN | NaN | NaN | 9.8
green | natural extracts | 0 | 1 | 0 | 0 | 2 | 70 | 80 | NaN | 500 | 2 | NaN
green | natural extracts | 0 | 1 | 0 | 0 | 3 | 70 | NaN | NaN | 400 | 3 | NaN
green | natural extracts | 0 | 1 | 0 | 0 | 1 | NaN | NaN | NaN | NaN | NaN | NaN
green | natural extracts | 0 | 1 | 0 | 0 | 0.166 | 60 | 60 | 3 | NaN | NaN | 12
green | natural extracts | 1 | 1 | 0 | 0 | 3 | 70 | 75 | 12 | 500 | 3 | 65
green | natural extracts | 1 | 1 | 0 | 0 | 3 | 70 | 75 | 12 | 500 | 3 | 60
green | natural extracts | 1 | 1 | 0 | 0 | 3 | 70 | 75 | 12 | 500 | 3 | 70
green | natural extracts | 0 | 1 | 0 | 0 | 1.5 | 70 | NaN | NaN | 500 | 2 | 30
green | natural extracts | 0 | 1 | 0 | 0 | 1.16 | 60 | 120 | NaN | 500 | NaN | NaN
green | natural extracts | 1 | 1 | 0 | 0 | 2 | 60 | 60 | 12 | NaN | NaN | 51.04
green | natural extracts | 1 | 1 | 0 | 0 | 2 | 60 | 60 | 12 | NaN | NaN | 68.54
green | natural extracts | 1 | 1 | 0 | 0 | 2 | 60 | 60 | 12 | NaN | NaN | 33.54
green | natural extracts | 1 | 1 | 0 | 0 | 2 | 60 | 60 | 12 | 400 | 2 | 49.16
green | natural extracts | 1 | 1 | 0 | 0 | 2 | 60 | 60 | 12 | 400 | 2 | 47.56
green | natural extracts | 1 | 1 | 0 | 0 | 2 | 60 | 60 | 12 | 400 | 2 | 50.76
green | natural extracts | 0 | 1 | 0 | 0 | 1 | 60 | NaN | NaN | 500 | 2 | 403.5
green | natural extracts | 0 | 1 | 0 | 0 | 2 | 60 | 90 | NaN | 350 | 2 | NaN
green | natural extracts | 0 | 1 | 0 | 0 | NaN | NaN | NaN | NaN | 500 | 2 | 67.29
green | natural extracts | 0 | 1 | 0 | 0 | 2 | 80 | 100 | NaN | 500 | NaN | NaN
green | natural extracts | 1 | 1 | 0 | 0 | 2 | 25 | 100 | 2.5 | 600 | 4 | 141
chemical | aqueous | 1 | 0 | 0 | 0 | 1 | 100 | 100 | 48 | 350 | 4 | NaN
green | natural extracts | 1 | 1 | 0 | 0 | 3 | 80 | 80 | 12 | 500 | 4 | 37
green | natural extracts | 1 | 1 | 0 | 0 | 3 | 80 | 80 | 12 | 500 | 4 | 16
green | natural extracts | 1 | 1 | 0 | 0 | 3 | 80 | 80 | 12 | 500 | 4 | 58
green | natural extracts | 1 | 1 | 0 | 0 | 3 | 80 | 80 | 12 | 500 | 4 | 52.5
green | natural extracts | 1 | 1 | 0 | 0 | 3 | 80 | 80 | 12 | 500 | 4 | 78
green | natural extracts | 1 | 1 | 0 | 0 | 3 | 80 | 80 | 12 | 500 | 4 | 27
green | natural extracts | 0 | 1 | 0 | 0 | NaN | 60 | NaN | NaN | 400 | 1 | 53.84
green | natural extracts | 0 | 1 | 0 | 0 | NaN | 60 | NaN | NaN | 400 | 1 | 34.67
green | natural extracts | 0 | 1 | 0 | 0 | NaN | 60 | NaN | NaN | 400 | 1 | 14.03
chemical | aqueous | 1 | 0 | 0 | 0 | 3 | 80 | 60 | NaN | NaN | NaN | 65
chemical | aqueous | 1 | 0 | 0 | 0 | 3 | 80 | 60 | NaN | NaN | NaN | 63.8
chemical | aqueous | 1 | 0 | 0 | 0 | 3 | 80 | 60 | NaN | NaN | NaN | 66.2
chemical | aqueous | 1 | 0 | 0 | 0 | 3 | 80 | 60 | NaN | NaN | NaN | 52
chemical | aqueous | 1 | 0 | 0 | 0 | 3 | 80 | 60 | NaN | NaN | NaN | 49.7
chemical | aqueous | 1 | 0 | 0 | 0 | 3 | 80 | 60 | NaN | NaN | NaN | 54.3
chemical | aqueous | 1 | 0 | 0 | 0 | 3 | 80 | 60 | NaN | NaN | NaN | 60
chemical | aqueous | 1 | 0 | 0 | 0 | 3 | 80 | 60 | NaN | NaN | NaN | 61.9
chemical | aqueous | 1 | 0 | 0 | 0 | 3 | 80 | 60 | NaN | NaN | NaN | 58.1
chemical | aqueous | 1 | 0 | 0 | 0 | 3 | 80 | 60 | NaN | NaN | NaN | 134
chemical | aqueous | 1 | 0 | 0 | 0 | 3 | 80 | 60 | NaN | NaN | NaN | 140.2
chemical | aqueous | 1 | 0 | 0 | 0 | 3 | 80 | 60 | NaN | NaN | NaN | 127.8
chemical | aqueous | 1 | 0 | 0 | 0 | 3 | 80 | 60 | NaN | NaN | NaN | 91
chemical | aqueous | 1 | 0 | 0 | 0 | 3 | 80 | 60 | NaN | NaN | NaN | 84.7
chemical | aqueous | 1 | 0 | 0 | 0 | 3 | 80 | 60 | NaN | NaN | NaN | 97.3
chemical | aqueous | 1 | 0 | 0 | 0 | 2 | 25 | 100 | 1 | NaN | NaN | 3000
chemical | aqueous | 1 | 1 | 0 | 0 | 2 | 25 | 100 | 1 | NaN | NaN | 2000
chemical | aqueous | 1 | 1 | 0 | 0 | 2 | 25 | 100 | 1 | NaN | NaN | 2000
chemical | aqueous | 1 | 1 | 0 | 0 | 2 | 25 | 100 | 1 | NaN | NaN | 2000
chemical | aqueous | 1 | 1 | 0 | 0 | 2 | 25 | 100 | 1 | NaN | NaN | 2000
green | natural extracts | 0 | 1 | 0 | 0 | 6 | 70 | NaN | NaN | 100 | 2 | 7.6
green | natural extracts | 0 | 1 | 0 | 0 | 6 | 70 | NaN | NaN | 100 | 2 | 9.57
green | natural extracts | 0 | 1 | 0 | 0 | 6 | 70 | NaN | NaN | 100 | 2 | 5.63
green | natural extracts | 0 | 1 | 0 | 0 | 6 | 70 | NaN | NaN | 200 | 2 | 14.35
green | natural extracts | 0 | 1 | 0 | 0 | 6 | 70 | NaN | NaN | 200 | 2 | 16.27
green | natural extracts | 0 | 1 | 0 | 0 | 6 | 70 | NaN | NaN | 200 | 2 | 12.43
biological | natural extracts | 1 | 1 | 0 | 0 | 24 | 25 | 40 | 4 | NaN | NaN | 30
biological | natural extracts | 1 | 1 | 0 | 0 | 24 | 25 | 40 | 4 | NaN | NaN | 20
biological | natural extracts | 1 | 1 | 0 | 0 | 24 | 25 | 40 | 4 | NaN | NaN | 40
green | natural extracts | 0 | 1 | 0 | 0 | 4 | 90 | NaN | NaN | 400 | 1 | 145
green | natural extracts | 0 | 1 | 0 | 0 | 4 | 90 | NaN | NaN | 400 | 1 | 100
green | natural extracts | 0 | 1 | 0 | 0 | 4 | 90 | NaN | NaN | 400 | 1 | 190
green | natural extracts | 0 | 1 | 0 | 0 | 5 | 150 | 80 | 4 | 400 | 4 | 50
chemical | aqueous | 1 | 0 | 0 | 0 | NaN | 25 | 100 | NaN | 350 | 4 | 40
chemical | aqueous | 1 | 0 | 0 | 0 | NaN | 25 | 100 | NaN | 350 | 4 | 50
chemical | aqueous | 1 | 0 | 0 | 0 | NaN | 25 | 100 | NaN | 350 | 4 | 30
chemical | aqueous | 1 | 1 | 1 | 0 | NaN | 25 | 100 | NaN | 350 | 4 | 32.5
chemical | aqueous | 1 | 1 | 1 | 0 | NaN | 25 | 100 | NaN | 350 | 4 | 25
chemical | aqueous | 1 | 1 | 1 | 0 | NaN | 25 | 100 | NaN | 350 | 4 | 40
chemical | aqueous | 1 | 1 | 0 | 0 | NaN | 25 | 100 | NaN | 350 | 4 | 75
chemical | aqueous | 1 | 1 | 0 | 0 | NaN | 25 | 100 | NaN | 350 | 4 | 100
chemical | aqueous | 1 | 1 | 0 | 0 | NaN | 25 | 100 | NaN | 350 | 4 | 100
chemical | aqueous | 1 | 1 | 0 | 0 | NaN | 25 | 100 | NaN | 350 | 4 | 50
chemical | aqueous | 1 | 1 | 0 | 0 | NaN | 25 | 100 | NaN | 350 | 4 | 50
green | natural extracts | 0 | 1 | 0 | 0 | 0.066 | 350 | NaN | NaN | NaN | NaN | NaN
green | natural extracts | 0 | 1 | 0 | 0 | 0.066 | 350 | NaN | NaN | NaN | NaN | 20
green | natural extracts | 0 | 1 | 0 | 0 | 0.066 | 350 | NaN | NaN | NaN | NaN | 10
green | natural extracts | 0 | 1 | 0 | 0 | 0.066 | 350 | NaN | NaN | NaN | NaN | 30
green | natural extracts | 0 | 1 | 0 | 0 | 0.066 | 350 | NaN | NaN | NaN | NaN | NaN
green | natural extracts | 0 | 1 | 0 | 0 | 0.066 | 350 | NaN | NaN | NaN | NaN | NaN
green | natural extracts | 0 | 1 | 0 | 0 | 0.066 | 350 | NaN | NaN | NaN | NaN | NaN
green | natural extracts | 0 | 1 | 0 | 0 | 0.066 | 350 | NaN | NaN | NaN | NaN | NaN
green | natural extracts | 1 | 1 | 0 | 0 | 2 | 80 | 110 | 4 | NaN | NaN | NaN
green | natural extracts | 1 | 1 | 0 | 0 | 2 | 80 | 110 | 4 | NaN | NaN | NaN
green | natural extracts | 1 | 1 | 0 | 0 | 2 | 80 | 110 | 4 | NaN | NaN | NaN
green | natural extracts | 1 | 1 | 0 | 0 | 2 | 80 | 110 | 4 | NaN | NaN | NaN
green | natural extracts | 1 | 1 | 0 | 0 | 72 | 80 | NaN | NaN | NaN | NaN | 32.5
green | natural extracts | 1 | 1 | 0 | 0 | 0.083 | NaN | 60 | 3 | NaN | NaN | 3
green | natural extracts | 0 | 1 | 0 | 0 | 0.066 | 350 | NaN | NaN | 400 | 2 | NaN
green | natural extracts | 0 | 1 | 0 | 0 | 0.066 | 350 | NaN | NaN | 400 | 2 | NaN
green | natural extracts | 0 | 1 | 0 | 0 | 0.066 | 350 | NaN | NaN | 400 | 2 | NaN
green | natural extracts | 0 | 1 | 0 | 0 | 0.066 | 350 | NaN | NaN | 400 | 2 | NaN
green | natural extracts | 0 | 1 | 0 | 0 | 0.066 | 350 | NaN | NaN | 400 | 2 | 18.5
physical-chemical | aqueous | 1 | 0 | 0 | 0 | 0.75 | 27 | NaN | NaN | 350 | NaN | 400
physical-chemical | aqueous | 1 | 0 | 0 | 0 | 0.75 | 27 | NaN | NaN | 350 | NaN | 1000
physical-chemical | aqueous | 1 | 0 | 0 | 0 | 0.75 | 27 | NaN | NaN | 350 | NaN | 1000
physical-chemical | aqueous | 1 | 0 | 0 | 0 | 0.75 | 27 | NaN | NaN | 350 | NaN | 700
physical-chemical | aqueous | 1 | 0 | 0 | 0 | 0.75 | 27 | NaN | NaN | 350 | NaN | 1600
physical-chemical | aqueous | 1 | 0 | 0 | 0 | 0.75 | 27 | NaN | NaN | 350 | NaN | 1000
physical-chemical | aqueous | 1 | 0 | 0 | 0 | 0.75 | 27 | NaN | NaN | 350 | NaN | 150
physical-chemical | aqueous | 1 | 0 | 0 | 0 | 0.75 | 27 | NaN | NaN | 350 | NaN | 600
physical-chemical | aqueous | 1 | 0 | 0 | 0 | 0.75 | 27 | NaN | NaN | 350 | NaN | 1000
physical-chemical | aqueous | 1 | 0 | 0 | 0 | 0.75 | 27 | NaN | NaN | 350 | NaN | NaN
physical-chemical | aqueous | 1 | 0 | 0 | 0 | 0.75 | 27 | NaN | NaN | 350 | NaN | NaN
physical-chemical | aqueous | 1 | 0 | 0 | 0 | 0.75 | 27 | NaN | NaN | 350 | NaN | 500
physical-chemical | aqueous | 1 | 0 | 0 | 0 | 0.75 | 27 | NaN | NaN | 350 | NaN | 500
physical-chemical | aqueous | 1 | 0 | 0 | 0 | 0.75 | 27 | NaN | NaN | 350 | NaN | 500
physical-chemical | aqueous | 1 | 0 | 0 | 0 | 0.75 | 27 | NaN | NaN | 350 | NaN | NaN
physical-chemical | aqueous | 1 | 0 | 0 | 0 | 0.75 | 27 | NaN | NaN | 350 | NaN | 500
physical-chemical | aqueous | 1 | 0 | 0 | 0 | 0.75 | 27 | NaN | NaN | 350 | NaN | NaN
physical-chemical | aqueous | 1 | 0 | 0 | 0 | 0.75 | 27 | NaN | NaN | 350 | NaN | 1000
physical | aqueous | 1 | 0 | 0 | 0 | 0.74 | NaN | 80 | 12 | NaN | NaN | 100
chemical | natural extracts | 0 | 1 | 0 | 0 | NaN | 375 | NaN | NaN | 600 | 3 | 33
green | natural extracts | 0 | 1 | 0 | 0 | NaN | 60 | NaN | NaN | 400 | 2 | NaN
green | natural extracts | 0 | 1 | 0 | 0 | 3 | 70 | 100 | 24 | 450 | 4 | 80
chemical | aqueous | 1 | 0 | 0 | 0 | 1 | 25 | 60 | 24 | 300 | 1 | 30
chemical | aqueous | 1 | 0 | 0 | 0 | 1 | 25 | 60 | 24 | 500 | 1 | 20
chemical | aqueous | 1 | 0 | 0 | 0 | 1 | 25 | 60 | 24 | 700 | 1 | 10
green | natural extracts | 1 | 1 | 0 | 0 | 4 | NaN | 80 | 2 | NaN | NaN | 70
green | natural extracts | 0 | 1 | 0 | 0 | 70 | 2 | NaN | NaN | 300 | 2 | 7
green | natural extracts | 0 | 1 | 0 | 0 | 70 | 2 | NaN | NaN | 300 | 2 | 3
green | natural extracts | 0 | 1 | 0 | 0 | 70 | 2 | NaN | NaN | 300 | 2 | 29
green | natural extracts | 0 | 1 | 0 | 0 | 70 | 2 | NaN | NaN | 300 | 2 | 16
green | natural extracts | 0 | 1 | 0 | 0 | NaN | 400 | NaN | NaN | NaN | NaN | 20
green | natural extracts | 0 | 1 | 0 | 0 | NaN | 400 | NaN | NaN | NaN | NaN | 10
green | natural extracts | 0 | 1 | 0 | 0 | NaN | 400 | NaN | NaN | NaN | NaN | 30
green | natural extracts | 0 | 1 | 0 | 0 | NaN | 400 | NaN | NaN | NaN | NaN | 20
green | natural extracts | 0 | 1 | 0 | 0 | NaN | 400 | NaN | NaN | NaN | NaN | 10
green | natural extracts | 0 | 1 | 0 | 0 | NaN | 400 | NaN | NaN | NaN | NaN | 30
green | natural extracts | 0 | 1 | 0 | 0 | NaN | 400 | NaN | NaN | NaN | NaN | 20
green | natural extracts | 0 | 1 | 0 | 0 | NaN | 400 | NaN | NaN | NaN | NaN | 10
green | natural extracts | 0 | 1 | 0 | 0 | NaN | 400 | NaN | NaN | NaN | NaN | 30
chemical | polyols | 0 | 1 | 1 | 0 | 1 | 180 | NaN | NaN | NaN | NaN | 21.96
chemical | polyols | 0 | 1 | 1 | 0 | 1 | 180 | NaN | NaN | NaN | NaN | 15
chemical | polyols | 0 | 1 | 1 | 0 | 1 | 180 | NaN | NaN | NaN | NaN | 35
chemical | polyols | 0 | 1 | 1 | 0 | 1 | 180 | NaN | NaN | NaN | NaN | 25
chemical | polyols | 0 | 1 | 1 | 0 | 1 | 180 | NaN | NaN | NaN | NaN | 16.28
chemical | polyols | 0 | 1 | 1 | 0 | 1 | 180 | NaN | NaN | NaN | NaN | 5
chemical | polyols | 0 | 1 | 1 | 0 | 1 | 180 | NaN | NaN | NaN | NaN | 25
chemical | polyols | 0 | 1 | 1 | 0 | 1 | 180 | NaN | NaN | NaN | NaN | 15
chemical | aqueous | 1 | 0 | 0 | 0 | 6 | NaN | 60 | 4 | NaN | NaN | NaN
chemical | aqueous | 1 | 0 | 0 | 0 | 6 | NaN | 60 | 4 | NaN | NaN | 100
chemical | aqueous | 1 | 0 | 0 | 0 | 6 | NaN | 60 | 4 | NaN | NaN | 100
biological | aqueous | 1 | 0 | 0 | 0 | 1 | 25 | NaN | NaN | 300 | 1 | NaN
biological | biopolymer | 1 | 0 | 0 | 0 | 1 | 25 | NaN | NaN | 300 | 1 | NaN
biological | biopolymer | 1 | 0 | 0 | 0 | 1 | 25 | NaN | NaN | 300 | 1 | NaN
biological | biopolymer | 1 | 0 | 0 | 0 | 1 | 25 | NaN | NaN | 300 | 1 | NaN
chemical | synthetic polymer | 0 | 1 | 0 | 0 | 0.5 | 90 | 90 | 0.5 | NaN | NaN | 2130.9
chemical | synthetic polymer | 0 | 1 | 0 | 0 | 0.5 | 90 | 90 | 0.5 | NaN | NaN | 1372.2
chemical | synthetic polymer | 0 | 1 | 0 | 0 | 0.5 | 90 | 90 | 0.5 | NaN | NaN | 1372.2
chemical | synthetic polymer | 0 | 1 | 0 | 0 | 0.5 | 90 | 90 | 0.5 | NaN | NaN | 1372.2
chemical | synthetic polymer | 0 | 1 | 0 | 0 | 0.5 | 90 | 90 | 0.5 | NaN | NaN | 2862.6
chemical | synthetic polymer | 0 | 1 | 0 | 0 | 0.5 | 90 | 90 | 0.5 | NaN | NaN | 2862.6
chemical | synthetic polymer | 0 | 1 | 0 | 0 | 0.5 | 90 | 90 | 0.5 | NaN | NaN | 2862.6
chemical | aqueous | 1 | 0 | 0 | 0 | 1 | 60 | 100 | 8 | NaN | NaN | 2770.8
chemical | aqueous | 1 | 0 | 0 | 0 | 1 | 60 | 100 | 8 | NaN | NaN | 3325
chemical | aqueous | 1 | 0 | 0 | 0 | 1 | 60 | 100 | 8 | NaN | NaN | 3325
chemical | aqueous | 1 | 0 | 0 | 0 | 1 | 60 | 100 | 8 | NaN | NaN | 3325
chemical | aqueous | 1 | 0 | 0 | 0 | 1 | 60 | 100 | 8 | NaN | NaN | 2216.6
chemical | aqueous | 1 | 0 | 0 | 0 | 1 | 60 | 100 | 8 | NaN | NaN | 2216.6
chemical | aqueous | 1 | 0 | 0 | 0 | 1 | 60 | 100 | 8 | NaN | NaN | 2216.6
physical | aqueous | 1 | 0 | 0 | 0 | 2 | 60 | 60 | 12 | NaN | NaN | 278
physical | aqueous | 1 | 0 | 0 | 0 | 2 | 60 | 60 | 12 | NaN | NaN | 370
physical | aqueous | 1 | 0 | 0 | 0 | 2 | 60 | 60 | 12 | NaN | NaN | 381
physical-chemical | surfactants | 0 | 0 | 0 | 1 | 0.5 | 25 | 400 | 0.5 | NaN | NaN | NaN
physical-chemical | biopolymer | 0 | 1 | 0 | 0 | 0.5 | 25 | 400 | 0.5 | NaN | NaN | NaN
physical-chemical | surfactants | 0 | 0 | 0 | 1 | 0.5 | 25 | 400 | 0.5 | NaN | NaN | NaN
green | natural extracts | 0 | 1 | 0 | 0 | 4 | 70 | NaN | NaN | NaN | NaN | 45
green | natural extracts | 0 | 1 | 0 | 0 | 4 | 70 | NaN | NaN | NaN | NaN | 40
green | natural extracts | 0 | 1 | 0 | 0 | 4 | 70 | NaN | NaN | NaN | NaN | 50
green | natural extracts | 0 | 1 | 0 | 0 | NaN | 80 | 90 | NaN | 600 | 2 | 50
green | natural extracts | 0 | 1 | 0 | 0 | NaN | 80 | 90 | NaN | 600 | 2 | 10
green | natural extracts | 0 | 1 | 0 | 0 | NaN | 80 | 90 | NaN | 600 | 2 | 90
green | natural extracts | 1 | 1 | 0 | 0 | 2 | 25 | NaN | NaN | NaN | NaN | NaN
chemical | aqueous | 1 | 0 | 0 | 0 | 8 | 65 | 90 | 2 | 550 | 2 | 1450
green | natural extracts | 0 | 1 | 0 | 0 | NaN | 80 | NaN | NaN | 450 | 2 | 35
green | natural extracts | 0 | 1 | 0 | 0 | NaN | 80 | NaN | NaN | 450 | 2 | 20
green | natural extracts | 0 | 1 | 0 | 0 | NaN | 80 | NaN | NaN | 450 | 2 | 50
green | natural extracts | 1 | 1 | 0 | 0 | 2 | 80 | NaN | NaN | NaN | NaN | 10.4
biological | Culture media | 0 | 0 | 0 | 0 | 48 | 37 | NaN | NaN | NaN | NaN | 70
biological | Culture media | 0 | 0 | 0 | 0 | 48 | 37 | NaN | NaN | NaN | NaN | 45
biological | Culture media | 0 | 0 | 0 | 0 | 48 | 37 | NaN | NaN | NaN | NaN | 95
chemical | aqueous | 1 | 0 | 0 | 0 | 4 | 25 | 100 | 24 | NaN | NaN | 12.5
chemical | aqueous | 1 | 0 | 0 | 0 | 4 | 25 | 100 | 24 | NaN | NaN | 10
chemical | aqueous | 1 | 0 | 0 | 0 | 4 | 25 | 100 | 24 | NaN | NaN | 15
chemical | alcohols | 0 | 1 | 0 | 0 | 4 | 180 | 100 | 24 | NaN | NaN | 17.5
chemical | alcohols | 0 | 1 | 0 | 0 | 4 | 180 | 100 | 24 | NaN | NaN | 15
chemical | alcohols | 0 | 1 | 0 | 0 | 4 | 180 | 100 | 24 | NaN | NaN | 20
green | natural extracts | 0 | 1 | 0 | 0 | 2 | 100 | 80 | NaN | 400 | 2 | 22.5
green | natural extracts | 0 | 1 | 0 | 0 | 2 | 100 | 80 | NaN | 400 | 2 | NaN
green | natural extracts | 0 | 1 | 0 | 0 | 2 | 100 | 80 | NaN | 400 | 2 | NaN
green | natural extracts | 0 | 1 | 0 | 0 | 2 | 100 | 80 | NaN | 400 | 2 | 15
green | natural extracts | 0 | 1 | 0 | 0 | 2 | 100 | 80 | NaN | 400 | 2 | 10
green | natural extracts | 0 | 1 | 0 | 0 | 2 | 100 | 80 | NaN | 400 | 2 | 20
green | natural extracts | 0 | 1 | 0 | 0 | 0.25 | 25 | NaN | NaN | NaN | NaN | 20
green | natural extracts | 0 | 1 | 0 | 0 | 1 | 60 | 80 | NaN | 350 | 3 | 36
green | natural extracts | 0 | 1 | 0 | 0 | 1 | 60 | 80 | NaN | 350 | 3 | 32
green | natural extracts | 0 | 1 | 0 | 0 | 1 | 60 | 80 | NaN | 350 | 3 | 40
green | natural extracts | 0 | 1 | 0 | 0 | 2 | 60 | 80 | NaN | NaN | NaN | 30
chemical | alcohols | 1 | 0 | 0 | 0 | 3 | 180 | 80 | 12 | NaN | NaN | 25
chemical | alcohols | 1 | 0 | 0 | 0 | 3 | 180 | 80 | 12 | NaN | NaN | 20
chemical | alcohols | 1 | 0 | 0 | 0 | 3 | 180 | 80 | 12 | NaN | NaN | 30
chemical | alcohols | 1 | 0 | 0 | 0 | 3 | 180 | 80 | 12 | NaN | NaN | 25
chemical | alcohols | 1 | 0 | 0 | 0 | 3 | 180 | 80 | 12 | NaN | NaN | 20
chemical | alcohols | 1 | 0 | 0 | 0 | 3 | 180 | 80 | 12 | NaN | NaN | 30
chemical | alcohols | 1 | 0 | 0 | 0 | 3 | 180 | 80 | 12 | NaN | NaN | 25
chemical | alcohols | 1 | 0 | 0 | 0 | 3 | 180 | 80 | 12 | NaN | NaN | 20
chemical | alcohols | 1 | 0 | 0 | 0 | 3 | 180 | 80 | 12 | NaN | NaN | 30
chemical | aqueous | 1 | 0 | 0 | 0 | 0.166 | NaN | 60 | 24 | NaN | NaN | NaN
green | natural extracts | 1 | 0 | 0 | 0 | 0.166 | NaN | 60 | 24 | NaN | NaN | NaN
chemical | aqueous | 1 | 0 | 0 | 0 | NaN | 80 | 80 | 2 | NaN | NaN | 600
chemical | aqueous | 1 | 0 | 0 | 0 | NaN | 80 | 80 | 2 | NaN | NaN | 600
chemical | aqueous | 1 | 0 | 0 | 0 | NaN | 80 | 80 | 2 | NaN | NaN | 600
chemical | aqueous | 1 | 0 | 0 | 0 | NaN | 80 | 80 | 2 | NaN | NaN | 700
chemical | aqueous | 1 | 0 | 0 | 0 | NaN | 80 | 80 | 2 | NaN | NaN | 500
chemical | aqueous | 1 | 0 | 0 | 0 | NaN | 80 | 80 | 2 | NaN | NaN | 700
chemical | aqueous | 1 | 0 | 0 | 0 | NaN | 80 | 80 | 2 | NaN | NaN | 500
chemical | aqueous | 1 | 0 | 0 | 0 | NaN | 80 | 80 | 2 | NaN | NaN | 700
chemical | aqueous | 1 | 0 | 0 | 0 | NaN | 80 | 80 | 2 | NaN | NaN | 500
chemical | aqueous | 1 | 1 | 0 | 0 | NaN | 100 | 80 | 2 | NaN | NaN | 2500
chemical | aqueous | 1 | 1 | 0 | 0 | NaN | 100 | 80 | 2 | NaN | NaN | 2000
chemical | aqueous | 1 | 1 | 0 | 0 | NaN | 100 | 80 | 2 | NaN | NaN | 3000
chemical | aqueous | 1 | 1 | 0 | 0 | NaN | 120 | 80 | 2 | NaN | NaN | NaN
chemical | aqueous | 1 | 1 | 0 | 0 | NaN | 140 | 80 | 2 | NaN | NaN | NaN
green | natural extracts | 1 | 1 | 0 | 0 | 2 | 25 | 100 | 24 | NaN | NaN | NaN
green | natural extracts | 1 | 1 | 0 | 0 | 2 | 25 | 100 | 24 | 550 | 3 | NaN
chemical | aqueous | 0 | 1 | 0 | 0 | 0.166 | NaN | 70 | 2 | NaN | NaN | 27.5
chemical | aqueous | 0 | 1 | 0 | 0 | 0.166 | NaN | 70 | 2 | NaN | NaN | 25
chemical | aqueous | 0 | 1 | 0 | 0 | 0.166 | NaN | 70 | 2 | NaN | NaN | 30
chemical | aqueous | 1 | 0 | 0 | 0 | 2 | 60 | 60 | NaN | NaN | NaN | 11.98
chemical | aqueous | 1 | 0 | 1 | 0 | 1 | NaN | 80 | 12 | 180 | 2 | 40
chemical | aqueous | 0 | 0 | 1 | 1 | 24 | 140 | 60 | 24 | NaN | NaN | 10600
chemical | aqueous | 0 | 0 | 1 | 1 | 24 | 140 | 60 | 24 | NaN | NaN | 6600
chemical | aqueous | 0 | 0 | 1 | 1 | 24 | 140 | 60 | 24 | NaN | NaN | NaN
chemical | aqueous | 0 | 0 | 1 | 1 | 24 | 140 | 60 | 24 | NaN | NaN | NaN
chemical | aqueous | 1 | 0 | 0 | 0 | 2 | 85 | NaN | NaN | 400 | 2 | NaN
chemical | aqueous | 1 | 0 | 0 | 0 | 2 | 85 | NaN | NaN | 550 | 3 | NaN
chemical | aqueous | 1 | 1 | 0 | 0 | 12 | 25 | 80 | 5 | 500 | 2 | 16
chemical | aqueous | 1 | 0 | 1 | 0 | 1 | 25 | NaN | NaN | 300 | 3 | NaN
chemical | aqueous | 1 | 0 | 1 | 0 | NaN | 25 | 110 | 1.5 | 700 | 3 | 150
chemical | aqueous | 1 | 0 | 1 | 0 | NaN | 25 | 110 | 1.5 | 700 | 3 | 150
chemical | aqueous | 1 | 0 | 1 | 0 | NaN | 25 | 110 | 1.5 | 700 | 3 | 150
chemical | aqueous | 1 | 1 | 1 | 0 | 0.5 | NaN | 100 | 48 | 400 | 3 | 55
chemical | aqueous | 0 | 1 | 0 | 0 | 3 | 130 | 80 | 2 | 300 | 3 | 1000
green | natural extracts | 1 | 0 | 0 | 0 | 0.75 | 37 | 100 | 4 | NaN | NaN | 243
green | aqueous | 1 | 0 | 0 | 0 | 2 | 25 | 80 | 20 | 400 | 2 | 46.89
chemical | aqueous | 0 | 1 | 0 | 0 | 10 | 95 | NaN | NaN | NaN | NaN | 750
chemical | aqueous | 0 | 1 | 0 | 0 | 10 | 95 | NaN | NaN | NaN | NaN | 500
chemical | aqueous | 0 | 1 | 0 | 0 | 10 | 95 | NaN | NaN | NaN | NaN | 1000
green | natural extracts | 1 | 0 | 0 | 0 | 2 | 60 | 120 | 8 | 400 | 2 | 20
green | natural extracts | 1 | 0 | 0 | 0 | 2 | 60 | 120 | 8 | 400 | 2 | 15
green | natural extracts | 1 | 0 | 0 | 0 | 2 | 60 | 120 | 8 | 400 | 2 | 25
green | natural extracts | 0 | 1 | 0 | 0 | 2 | 70 | 100 | NaN | 300 | 3 | 20
green | natural extracts | 0 | 1 | 0 | 0 | 2 | 70 | 100 | NaN | 300 | 3 | 15
green | natural extracts | 0 | 1 | 0 | 0 | 2 | 70 | 100 | NaN | 300 | 3 | 25
chemical | polyols | 0 | 1 | 1 | 0 | 1 | 180 | 60 | 6 | NaN | NaN | 200
chemical | polyols | 0 | 1 | 1 | 0 | 1 | 180 | 60 | 6 | NaN | NaN | 150
chemical | polyols | 0 | 1 | 1 | 0 | 1 | 180 | 60 | 6 | NaN | NaN | 250
chemical | alcohols | 1 | 0 | 0 | 0 | 2.5 | 60 | 4 | NaN | NaN | NaN | 5
green | natural extracts | 0 | 1 | 0 | 0 | 24 | 30 | NaN | NaN | NaN | NaN | 20
chemical | aqueous | 1 | 0 | 0 | 0 | 12 | 90 | 80 | 24 | 350 | 3 | 70
green | natural extracts | 1 | 1 | 0 | 0 | 24 | 25 | 45 | NaN | 400 | 2 | 12.5
green | natural extracts | 1 | 1 | 0 | 0 | 24 | 25 | 45 | NaN | 400 | 2 | 5
green | natural extracts | 1 | 1 | 0 | 0 | 24 | 25 | 45 | NaN | 400 | 2 | 20
physical | aqueous | 1 | 1 | 0 | 0 | 0.5 | 25 | NaN | NaN | NaN | NaN | 28
physical | aqueous | 1 | 1 | 0 | 0 | 0.5 | 25 | NaN | NaN | NaN | NaN | 12
physical | aqueous | 1 | 1 | 0 | 0 | 0.5 | 25 | NaN | NaN | NaN | NaN | 5
physical | aqueous | 1 | 1 | 0 | 0 | 0.5 | 25 | NaN | NaN | NaN | NaN | 4
physical | aqueous | 1 | 1 | 0 | 0 | 0.5 | 25 | NaN | NaN | NaN | NaN | 6
physical | aqueous | 1 | 0 | 0 | 0 | 0.5 | 25 | NaN | NaN | NaN | NaN | 90
physical | aqueous | 1 | 0 | 0 | 0 | 0.5 | 25 | NaN | NaN | NaN | NaN | 80
physical | aqueous | 1 | 0 | 0 | 0 | 0.5 | 25 | NaN | NaN | NaN | NaN | 100
physical | aqueous | 0 | 1 | 0 | 0 | 0.083 | 600 | NaN | NaN | NaN | NaN | NaN
physical | aqueous | 0 | 0 | 1 | 0 | 0.083 | 600 | NaN | NaN | NaN | NaN | 165
physical | aqueous | 0 | 0 | 1 | 0 | 0.083 | 600 | NaN | NaN | NaN | NaN | 300
physical | aqueous | 0 | 0 | 1 | 0 | 0.083 | 600 | NaN | NaN | NaN | NaN | 30
physical | aqueous | 0 | 0 | 0 | 0 | 0.083 | 600 | NaN | NaN | NaN | NaN | 30
chemical | aqueous | 0 | 1 | 0 | 0 | 4.5 | 90 | 100 | 0.25 | NaN | NaN | 3000
chemical | aqueous | 0 | 1 | 0 | 0 | 4.5 | 90 | 100 | 0.25 | NaN | NaN | 2000
chemical | aqueous | 0 | 1 | 0 | 0 | 4.5 | 90 | 100 | 0.25 | NaN | NaN | 4000
chemical | aqueous | 0 | 1 | 0 | 0 | 4.5 | 90 | 100 | 0.25 | NaN | NaN | 2000
chemical | aqueous | 0 | 1 | 0 | 0 | 4.5 | 90 | 100 | 0.25 | NaN | NaN | 4000
chemical | aqueous | 0 | 1 | 0 | 0 | 4.5 | 90 | 100 | 0.25 | NaN | NaN | 2000
chemical | aqueous | 0 | 1 | 0 | 0 | 4.5 | 90 | 100 | 0.25 | NaN | NaN | 4000
physical | NaN | 0 | 0 | 0 | 0 | 12 | 300 | NaN | NaN | NaN | NaN | 500
physical | NaN | 0 | 0 | 0 | 0 | 12 | 300 | NaN | NaN | NaN | NaN | 500
physical | NaN | 0 | 0 | 0 | 0 | 12 | 300 | NaN | NaN | NaN | NaN | 500
biological | Culture media | 0 | 0 | 0 | 0 | NaN | 37 | 0 | NaN | NaN | NaN | 30
chemical | aqueous | 0 | 0 | 0 | 1 | 24 | 40 | 120 | 2 | 600 | 4 | 19.5
chemical | aqueous | 1 | 0 | 0 | 0 | NaN | 25 | NaN | NaN | NaN | NaN | 20
chemical | aqueous | 1 | 0 | 0 | 0 | NaN | 25 | NaN | NaN | 300 | NaN | NaN
chemical | aqueous | 1 | 0 | 0 | 0 | NaN | 25 | NaN | NaN | 500 | NaN | NaN
chemical | aqueous | 1 | 0 | 0 | 0 | NaN | 25 | NaN | NaN | NaN | NaN | 46
chemical | aqueous | 1 | 0 | 0 | 0 | NaN | 25 | NaN | NaN | 300 | NaN | NaN
chemical | aqueous | 1 | 0 | 0 | 0 | NaN | 25 | NaN | NaN | 500 | NaN | NaN
chemical | aqueous | 0 | 1 | 0 | 0 | 0.5 | 160 | 80 | NaN | NaN | NaN | 20
chemical | aqueous | 0 | 1 | 0 | 0 | 0.5 | 160 | 80 | NaN | NaN | NaN | 10
chemical | aqueous | 0 | 1 | 0 | 0 | 0.5 | 160 | 80 | NaN | NaN | NaN | 30
chemical | aqueous | 0 | 1 | 0 | 0 | 0.5 | 160 | 80 | NaN | NaN | NaN | 75
chemical | aqueous | 0 | 1 | 0 | 0 | 0.5 | 160 | 80 | NaN | NaN | NaN | 50
chemical | aqueous | 0 | 1 | 0 | 0 | 0.5 | 160 | 80 | NaN | NaN | NaN | 100
chemical | aqueous | 0 | 1 | 0 | 0 | 0.5 | 160 | 80 | NaN | NaN | NaN | 800
chemical | aqueous | 0 | 1 | 0 | 0 | 0.5 | 160 | 80 | NaN | NaN | NaN | 1000
green | natural extracts | 0 | 1 | 0 | 0 | 2 | 50 | 100 | 8 | 500 | 5 | 108
green | natural extracts | 0 | 1 | 0 | 0 | 2 | 50 | 100 | 8 | 500 | 5 | 216
green | natural extracts | 0 | 1 | 0 | 0 | 2 | 50 | 100 | 8 | 500 | 5 | 197
green | natural extracts | 0 | 1 | 0 | 0 | 2 | 50 | 100 | 8 | 500 | 5 | 151
green | natural extracts | 0 | 1 | 0 | 0 | 2 | 50 | 100 | 8 | 500 | 5 | 291
green | natural extracts | 0 | 1 | 0 | 0 | 2 | 50 | 100 | 8 | 500 | 5 | 219
green | natural extracts | 0 | 1 | 0 | 0 | 2 | 50 | 100 | 8 | 500 | 5 | 48
green | natural extracts | 0 | 1 | 0 | 0 | 2 | 50 | 100 | 8 | 500 | 5 | 109
green | natural extracts | 0 | 1 | 0 | 0 | 2 | 50 | 100 | 8 | 500 | 5 | 120
physical-chemical | aqueous | 0 | 0 | 0 | 0 | NaN | 400 | NaN | NaN | NaN | NaN | 60
physical-chemical | aqueous | 0 | 0 | 0 | 0 | NaN | 400 | NaN | NaN | NaN | NaN | 2900
physical-chemical | aqueous | 0 | 1 | 0 | 0 | NaN | 400 | NaN | NaN | NaN | NaN | 1200
green | natural extracts | 0 | 1 | 0 | 0 | 1 | 80 | NaN | NaN | 400 | 2 | 33.5
chemical | aqueous | 1 | 0 | 0 | 0 | 2 | 25 | 80 | 2 | 400 | 2 | 46.89
biological | aqueous | 0 | 1 | 0 | 0 | 24 | 75 | 100 | 24 | 400 | 2 | NaN
biological | aqueous | 0 | 1 | 0 | 0 | 24 | 75 | 100 | 24 | 400 | 2 | NaN
green | natural extracts | 0 | 1 | 0 | 0 | 0.5 | 50 | 30 | NaN | NaN | NaN | NaN
green | natural extracts | 0 | 1 | 0 | 0 | 0.5 | 50 | 60 | 4 | NaN | NaN | 38
green | natural extracts | 0 | 1 | 0 | 0 | 0.5 | 50 | 100 | 4 | NaN | NaN | 215
chemical | aqueous | 1 | 1 | 0 | 0 | 2 | 180 | 80 | 1 | NaN | NaN | 1250
chemical | aqueous | 1 | 0 | 0 | 1 | 24 | 120 | 75 | 8 | NaN | NaN | NaN
chemical | aqueous | 1 | 0 | 0 | 1 | 24 | 150 | 75 | 8 | NaN | NaN | NaN
chemical | aqueous | 1 | 0 | 0 | 1 | 24 | 180 | 75 | 8 | NaN | NaN | NaN
green | natural extracts | 1 | 1 | 0 | 0 | 1 | 60 | 60 | NaN | NaN | NaN | 25.83
green | natural extracts | 1 | 1 | 0 | 0 | 1 | 60 | 60 | NaN | NaN | NaN | 25.66
green | natural extracts | 1 | 1 | 0 | 0 | 1 | 60 | 60 | NaN | NaN | NaN | 25.9
physical-chemical | aqueous | 0 | 0 | 0 | 0 | 0.416 | 450 | NaN | NaN | 500 | 2 | NaN
physical | NaN | 0 | 0 | 0 | 0 | 12 | 300 | NaN | NaN | NaN | NaN | 34
physical | NaN | 0 | 0 | 0 | 0 | 12 | 500 | NaN | NaN | NaN | NaN | 34
physical | NaN | 0 | 0 | 0 | 0 | 12 | 700 | NaN | NaN | NaN | NaN | 45
biological | natural extracts | 0 | 1 | 0 | 0 | NaN | 80 | 90 | NaN | 600 | 1 | 26.5
biological | natural extracts | 0 | 1 | 0 | 0 | NaN | 80 | 90 | NaN | 600 | 2 | 29
biological | natural extracts | 0 | 1 | 0 | 0 | NaN | 80 | 90 | NaN | 600 | 3 | 29
green | natural extracts | 1 | 1 | 0 | 0 | 24 | 60 | 25 | 24 | 400 | 2 | 1185
green | natural extracts | 0 | 1 | 0 | 0 | 1 | 80 | NaN | NaN | 700 | NaN | 55.7
green | natural extracts | 1 | 1 | 0 | 0 | 24 | 60 | 60 | NaN | NaN | NaN | 108.94
green | natural extracts | 1 | 1 | 0 | 0 | 24 | 60 | 60 | NaN | NaN | NaN | 95.1
green | natural extracts | 1 | 1 | 0 | 0 | 24 | 60 | 60 | NaN | NaN | NaN | 93.25
green | natural extracts | 1 | 1 | 0 | 0 | 24 | 60 | 60 | NaN | NaN | NaN | 115.29
green | natural extracts | 1 | 1 | 0 | 0 | 24 | 60 | 60 | NaN | NaN | NaN | 72.48
green | natural extracts | 1 | 1 | 0 | 0 | 24 | 60 | 60 | NaN | NaN | NaN | 102.77
green | natural extracts | 1 | 1 | 0 | 0 | 24 | 60 | 60 | NaN | NaN | NaN | 101.71
green | natural extracts | 1 | 1 | 0 | 0 | 24 | 60 | 60 | NaN | NaN | NaN | 87.92
green | natural extracts | 1 | 1 | 0 | 0 | 24 | 60 | 60 | NaN | NaN | NaN | 136.84
chemical | aqueous | 1 | 0 | 0 | 0 | 24 | 100 | 100 | 48 | 350 | 4 | NaN
chemical | aqueous | 0 | 0 | 0 | 0 | NaN | 25 | 100 | NaN | 500 | 5 | 140
chemical | aqueous | 0 | 0 | 0 | 1 | 24 | 90 | 110 | NaN | 90 | 0.5 | NaN
chemical | aqueous | 0 | 0 | 0 | 1 | 24 | 90 | 110 | NaN | 90 | 0.5 | NaN
chemical | aqueous | 0 | 0 | 0 | 1 | 24 | 90 | 110 | NaN | 90 | 0.5 | NaN
chemical | aqueous | 0 | 0 | 0 | 1 | 24 | 90 | 110 | NaN | 90 | 0.5 | 2100
chemical | aqueous | 0 | 0 | 0 | 1 | 24 | 90 | 110 | NaN | 90 | 0.5 | NaN
chemical | aqueous | 0 | 0 | 0 | 1 | 24 | 70 | 110 | NaN | 70 | 0.5 | NaN
chemical | aqueous | 0 | 0 | 0 | 1 | 24 | 110 | 110 | NaN | 110 | 0.5 | NaN
chemical | aqueous | 0 | 0 | 0 | 1 | 24 | 90 | 110 | NaN | 90 | 0.5 | NaN
green | natural extracts | 1 | 1 | 0 | 0 | 2 | NaN | 60 | 8 | NaN | NaN | 43
biological | aqueous | 0 | 1 | 0 | 0 | 24 | 80 | 80 | 24 | NaN | NaN | 11.25
green | natural extracts | 1 | 1 | 0 | 0 | 2 | 25 | 60 | 5 | NaN | NaN | 32.5
chemical | aqueous | 1 | 0 | 0 | 0 | 6 | 180 | 60 | NaN | NaN | NaN | 1410
chemical | aqueous | 1 | 0 | 0 | 0 | 12 | 180 | 60 | NaN | NaN | NaN | 1500
chemical | aqueous | 1 | 0 | 0 | 0 | 18 | 180 | 60 | NaN | NaN | NaN | 1810
chemical | aqueous | 1 | 0 | 0 | 0 | 24 | 180 | 60 | NaN | NaN | NaN | 1930
chemical | alcohols | 0 | 0 | 0 | 0 | 24 | 180 | 60 | 6 | NaN | NaN | 8.5
chemical | alcohols | 0 | 0 | 0 | 0 | 24 | 180 | 60 | 6 | NaN | NaN | 20
chemical | aqueous | 0 | 1 | 0 | 0 | 24 | 180 | 60 | 6 | NaN | NaN | NaN
chemical | aqueous | 0 | 1 | 0 | 0 | 24 | 180 | 60 | 6 | NaN | NaN | NaN
chemical | aqueous | 0 | 0 | 0 | 0 | 24 | 180 | 60 | 6 | NaN | NaN | 35
chemical | aqueous | 1 | 0 | 0 | 0 | 6 | 120 | 60 | 10 | NaN | NaN | 1040
chemical | aqueous | 1 | 0 | 0 | 0 | 12 | 120 | 60 | 10 | NaN | NaN | 1380
chemical | aqueous | 1 | 0 | 0 | 0 | 18 | 120 | 60 | 10 | NaN | NaN | 1810
chemical | aqueous | 1 | 0 | 0 | 0 | 24 | 120 | 60 | 10 | NaN | NaN | 1030
chemical | aqueous | 1 | 0 | 0 | 0 | 6 | 150 | 60 | 10 | NaN | NaN | 2180
chemical | aqueous | 1 | 0 | 0 | 0 | 12 | 150 | 60 | 10 | NaN | NaN | 2410
chemical | aqueous | 1 | 0 | 0 | 0 | 18 | 150 | 60 | 10 | NaN | NaN | 3190
chemical | aqueous | 1 | 0 | 0 | 0 | 24 | 150 | 60 | 10 | NaN | NaN | 1020
chemical | aqueous | 1 | 0 | 0 | 0 | 0.5 | 180 | 60 | 8 | NaN | NaN | NaN
chemical | aqueous | 1 | 0 | 0 | 0 | 0.5 | 180 | 60 | 8 | NaN | NaN | NaN
chemical | aqueous | 1 | 0 | 0 | 0 | 0.5 | 180 | 60 | 8 | NaN | NaN | NaN
chemical | aqueous | 1 | 0 | 0 | 0 | 0.5 | 180 | 60 | 8 | NaN | NaN | NaN
chemical | aqueous | 1 | 0 | 0 | 0 | 12 | 180 | 60 | 8 | NaN | NaN | NaN
chemical | aqueous | 1 | 0 | 0 | 0 | 12 | 180 | 60 | 8 | NaN | NaN | NaN
chemical | aqueous | 1 | 0 | 0 | 0 | 12 | 180 | 60 | 8 | NaN | NaN | NaN
chemical | aqueous | 1 | 0 | 0 | 0 | 12 | 180 | 60 | 8 | NaN | NaN | NaN
chemical | aqueous | 1 | 1 | 0 | 0 | 5 | 70 | 70 | 48 | NaN | NaN | NaN
green | natural extracts | 1 | 1 | 0 | 0 | 3 | 60 | 80 | 2 | NaN | NaN | 15
chemical | aqueous | 1 | 0 | 0 | 0 | 20 | 120 | 70 | NaN | NaN | NaN | NaN
chemical | aqueous | 1 | 1 | 0 | 0 | 1 | 80 | 80 | NaN | NaN | NaN | NaN
green | natural extracts | 1 | 1 | 0 | 0 | 1 | 60 | NaN | NaN | NaN | NaN | 23.35
green | natural extracts | 0 | 1 | 0 | 0 | 20 | 25 | 100 | 2 | 500 | 2 | 33
green | natural extracts | 0 | 1 | 0 | 0 | 1 | 200 | 25 | 24 | NaN | NaN | 7
green | natural extracts | 0 | 1 | 0 | 0 | 1 | 400 | 25 | 24 | NaN | NaN | 14
green | natural extracts | 0 | 1 | 0 | 0 | 1 | 600 | 25 | 24 | NaN | NaN | 22
green | natural extracts | 0 | 1 | 0 | 0 | 1 | 800 | 25 | 24 | NaN | NaN | 90
green | natural extracts | 0 | 1 | 0 | 0 | 48 | 25 | 200 | 24 | NaN | NaN | 20
chemical | aqueous | 1 | 0 | 0 | 0 | 24 | 25 | 120 | NaN | NaN | NaN | NaN
physical | NaN | 0 | 0 | 1 | 0 | NaN | NaN | NaN | NaN | 700 | 3 | 32
chemical | aqueous | 1 | 1 | 0 | 0 | NaN | NaN | 100 | 12 | 400 | 4 | NaN
chemical | aqueous | 1 | 0 | 0 | 0 | 4 | 25 | 70 | 1 | 350 | NaN | NaN
chemical | aqueous | 1 | 0 | 0 | 0 | NaN | NaN | 200 | 1 | NaN | NaN | NaN
chemical | aqueous | 1 | 0 | 0 | 0 | NaN | NaN | 200 | 1 | 500 | 3 | NaN
chemical | aqueous | 1 | 1 | 1 | 0 | 4 | 80 | 25 | NaN | 500 | 3 | NaN
chemical | alcohols | 0 | 0 | 0 | 0 | 3 | 3 | 100 | 24 | 600 | 2 | NaN
chemical | alcohols | 0 | 0 | 0 | 0 | NaN | 243 | NaN | NaN | 400 | 2 | NaN
physical-chemical | acids | 0 | 0 | 0 | 0 | 2 | 400 | NaN | NaN | NaN | NaN | 85
physical-chemical | acids | 0 | 0 | 0 | 0 | 2 | 400 | NaN | NaN | NaN | NaN | 20
physical-chemical | acids | 0 | 0 | 0 | 0 | 2 | 400 | NaN | NaN | NaN | NaN | 150
chemical | aqueous | 0 | 1 | 0 | 0 | 6 | 120 | 80 | 4 | 350 | 0.5 | NaN
chemical | alcohols | 1 | 1 | 0 | 0 | 12 | 90 | 80 | 24 | NaN | NaN | 23.5
chemical | alcohols | 1 | 1 | 0 | 0 | 12 | 90 | 80 | 24 | NaN | NaN | 26
chemical | alcohols | 1 | 1 | 0 | 0 | 12 | 90 | 80 | 24 | NaN | NaN | 21
chemical | aqueous | 1 | 0 | 0 | 0 | 2 | 85 | NaN | NaN | 550 | 3 | NaN
chemical | aqueous | 1 | 0 | 0 | 0 | 3 | NaN | 80 | 12 | NaN | NaN | NaN
chemical | aqueous | 1 | 0 | 0 | 0 | 3 | NaN | 80 | 12 | NaN | NaN | NaN
chemical | aqueous | 1 | 0 | 0 | 0 | 3 | 25 | 100 | 12 | 500 | 4 | 16.5
chemical | biopolymer | 1 | 1 | 0 | 0 | 5 | 200 | 60 | 10 | NaN | NaN | 5000
chemical | biopolymer | 1 | 1 | 0 | 0 | 5 | 200 | 60 | 10 | NaN | NaN | 7000
chemical | biopolymer | 1 | 1 | 0 | 0 | 5 | 200 | 60 | 10 | NaN | NaN | 3000
chemical | aqueous | 1 | 0 | 0 | 0 | NaN | NaN | NaN | NaN | NaN | NaN | 75
chemical | aqueous | 1 | 0 | 0 | 0 | 2 | 85 | NaN | NaN | 550 | 13 | NaN
physical-chemical | alcohols | 0 | 1 | 1 | 0 | NaN | 800 | NaN | NaN | NaN | NaN | NaN
chemical | aqueous | 1 | 1 | 1 | 0 | 2 | 80 | 80 | NaN | NaN | NaN | 37.5
chemical | aqueous | 1 | 1 | 1 | 0 | 2 | 80 | 80 | NaN | NaN | NaN | 30
chemical | aqueous | 1 | 1 | 1 | 0 | 2 | 80 | 80 | NaN | NaN | NaN | 45
chemical | aqueous | 1 | 0 | 0 | 0 | NaN | 50 | 100 | 3 | 200 | 3 | NaN
chemical | aqueous | 1 | 0 | 0 | 0 | 5 | 80 | 120 | 1 | 300 | 2 | 250
chemical | aqueous | 1 | 0 | 0 | 0 | 5 | 80 | 120 | 1 | 300 | 2 | 200
chemical | aqueous | 1 | 0 | 0 | 0 | 5 | 80 | 120 | 1 | 300 | 2 | 300
physical-chemical | aqueous | 1 | 0 | 0 | 0 | 10 | 130 | NaN | NaN | NaN | NaN | 65
physical-chemical | aqueous | 1 | 0 | 0 | 0 | 10 | 130 | NaN | NaN | NaN | NaN | 60
physical-chemical | aqueous | 1 | 0 | 0 | 0 | 10 | 130 | NaN | NaN | NaN | NaN | 70
chemical | polyols | 0 | 0 | 0 | 0 | 0.416 | 220 | NaN | NaN | 800 | 0.5 | 50
chemical | polyols | 0 | 0 | 0 | 0 | 0.416 | 220 | NaN | NaN | 800 | 0.5 | 30
chemical | polyols | 0 | 0 | 0 | 0 | 0.416 | 220 | NaN | NaN | 800 | 0.5 | 70
chemical | aqueous | 1 | 0 | 0 | 0 | 5 | 80 | NaN | NaN | NaN | NaN | 1500
chemical | aqueous | 1 | 0 | 0 | 0 | 5 | 80 | NaN | NaN | NaN | NaN | 1000
chemical | aqueous | 1 | 0 | 0 | 0 | 5 | 80 | NaN | NaN | NaN | NaN | 2000
chemical | aqueous | 1 | 0 | 0 | 1 | 2 | 170 | 60 | 6 | NaN | NaN | 90
chemical | aqueous | 1 | 0 | 0 | 1 | 2 | 170 | 60 | 6 | NaN | NaN | 150
chemical | aqueous | 1 | 0 | 0 | 1 | 2 | 170 | 60 | 6 | NaN | NaN | 120
chemical | polyols | 1 | 1 | 1 | 0 | 14 | NaN | NaN | NaN | NaN | NaN | NaN
chemical | polyols | 1 | 1 | 1 | 0 | 14 | NaN | NaN | NaN | NaN | NaN | NaN
chemical | polyols | 1 | 1 | 1 | 0 | 14 | NaN | NaN | NaN | NaN | NaN | NaN
chemical | polyols | 1 | 1 | 1 | 0 | 14 | NaN | NaN | NaN | NaN | NaN | NaN
chemical | alcohols | 1 | 0 | 0 | 0 | 24 | 160 | 70 | 24 | NaN | NaN | NaN
chemical | aqueous | 1 | 0 | 0 | 0 | NaN | NaN | 100 | 2 | 500 | 2 | 30
chemical | aqueous | 1 | 0 | 0 | 0 | NaN | NaN | 100 | 2 | 500 | 2 | 50
chemical | aqueous | 1 | 0 | 0 | 0 | NaN | NaN | 100 | 2 | 500 | 2 | 40
chemical | aqueous | 1 | 1 | 0 | 0 | 65 | NaN | 60 | NaN | 600 | 2 | 40
chemical | aqueous | 1 | 1 | 0 | 0 | 65 | NaN | 60 | NaN | 600 | 2 | 60
chemical | aqueous | 1 | 1 | 0 | 0 | 65 | NaN | 60 | NaN | 600 | 2 | 50
chemical | aqueous | 1 | 1 | 0 | 0 | 65 | NaN | 60 | NaN | 600 | 2 | 25
chemical | aqueous | 1 | 1 | 0 | 0 | 65 | NaN | 60 | NaN | 600 | 2 | 15
chemical | aqueous | 1 | 1 | 0 | 0 | 65 | NaN | 60 | NaN | 600 | 2 | 20
chemical | aqueous | 1 | 0 | 0 | 0 | NaN | 25 | 60 | 0.5 | 400 | 2 | 26
chemical | aqueous | 1 | 1 | 1 | 0 | 24 | 155 | 60 | NaN | 400 | 2 | NaN
chemical | aqueous | 1 | 1 | 1 | 0 | 24 | 90 | 90 | NaN | 450 | 4 | 60
chemical | aqueous | 1 | 1 | 1 | 0 | 24 | 90 | 90 | NaN | 450 | 4 | 100
chemical | aqueous | 1 | 1 | 1 | 0 | 24 | 90 | 90 | NaN | 450 | 4 | 80
chemical | nitrogen-based | 0 | 1 | 0 | 0 | 3 | 200 | NaN | NaN | 400 | 12 | 42.28
physical-chemical | aqueous | 1 | 1 | 1 | 0 | 1 | 44 | 80 | 18 | NaN | NaN | NaN
physical-chemical | aqueous | 1 | 1 | 1 | 0 | 1 | 44 | 80 | 18 | NaN | NaN | NaN
physical-chemical | aqueous | 1 | 1 | 1 | 0 | 1 | 44 | 80 | 18 | NaN | NaN | NaN
chemical | alcohols | 1 | 0 | 0 | 0 | 24 | 160 | 70 | 24 | NaN | NaN | 28
chemical | aqueous | 1 | 0 | 0 | 1 | NaN | 25 | 200 | 1 | NaN | NaN | NaN
chemical | alcohols | 1 | 0 | 0 | 0 | 2 | 28 | 100 | 4 | 400 | 3 | 29
chemical | alcohols | 1 | 0 | 0 | 0 | 2 | 28 | 100 | 4 | 400 | 3 | 86
chemical | alcohols | 1 | 0 | 0 | 0 | 2 | 28 | 100 | 4 | 400 | 3 | 57.5
chemical | aqueous | 1 | 1 | 0 | 1 | 2 | 90 | NaN | NaN | 550 | 2 | 200
chemical | aqueous | 1 | 1 | 0 | 1 | 2 | 90 | NaN | NaN | 550 | 2 | 300
chemical | aqueous | 1 | 1 | 0 | 1 | 2 | 90 | NaN | NaN | 550 | 2 | 250
chemical | alcohols | 1 | 0 | 0 | 0 | 24 | 150 | 60 | 5 | NaN | NaN | 3000
chemical | alcohols | 1 | 0 | 0 | 0 | 24 | 150 | 60 | 5 | NaN | NaN | 3000
chemical | alcohols | 1 | 0 | 0 | 0 | 24 | 150 | 60 | 5 | NaN | NaN | 3000
chemical | alcohols | 1 | 0 | 0 | 0 | 24 | NaN | NaN | NaN | NaN | NaN | NaN
chemical | alcohols | 1 | 0 | 0 | 0 | 24 | NaN | NaN | NaN | NaN | NaN | NaN
chemical | alcohols | 1 | 0 | 0 | 0 | 24 | NaN | NaN | NaN | NaN | NaN | NaN
chemical | aqueous | 1 | 0 | 0 | 0 | 5 | 80 | 120 | 1 | 400 | 2 | NaN
chemical | aqueous | 1 | 0 | 0 | 0 | 5 | 80 | 120 | 1 | 300 | 2 | NaN
chemical | aqueous | 1 | 0 | 0 | 0 | 5 | 80 | 120 | 1 | 300 | 2 | NaN
chemical | aqueous | 1 | 0 | 0 | 0 | 5 | 80 | 120 | 1 | 300 | 2 | NaN
chemical | aqueous | 0 | 1 | 0 | 0 | 50 | 72 | 70 | 4 | 300 | 4 | 30
chemical | aqueous | 0 | 1 | 0 | 0 | 50 | 72 | 70 | 4 | 300 | 4 | 40
chemical | aqueous | 0 | 1 | 0 | 0 | 50 | 72 | 70 | 4 | 300 | 4 | 35
chemical | aqueous | 1 | 0 | 0 | 0 | 4 | 90 | 80 | 5 | NaN | NaN | 359.07
chemical | aqueous | 1 | 0 | 0 | 0 | 20 | 180 | 110 | 5 | NaN | NaN | NaN
chemical | aqueous | 0 | 1 | 0 | 0 | 2 | 350 | NaN | NaN | 500 | NaN | 30
chemical | aqueous | 0 | 1 | 0 | 0 | 2 | 350 | NaN | NaN | 500 | NaN | 50
chemical | aqueous | 0 | 1 | 0 | 0 | 2 | 350 | NaN | NaN | 500 | NaN | 40
chemical | aqueous | 1 | 0 | 0 | 0 | 0.5 | NaN | NaN | NaN | NaN | NaN | 30
chemical | aqueous | 1 | 0 | 0 | 0 | 0.5 | NaN | NaN | NaN | NaN | NaN | 100
chemical | aqueous | 1 | 0 | 0 | 0 | 0.5 | NaN | NaN | NaN | NaN | NaN | 65
chemical | aqueous | 1 | 0 | 0 | 0 | 5 | 150 | 100 | NaN | NaN | NaN | 1300
chemical | aqueous | 1 | 0 | 0 | 0 | 1 | 80 | 100 | NaN | 600 | 4 | 1500
chemical | aqueous | 1 | 0 | 0 | 0 | 5 | 150 | 100 | NaN | NaN | NaN | 1100
chemical | alcohols | 1 | 1 | 1 | 0 | 24 | 25 | 80 | 10 | 400 | 2 | NaN
chemical | alcohols | 0 | 1 | 0 | 0 | 2 | 70 | 100 | 1 | 400 | 1 | 300
chemical | alcohols | 0 | 1 | 0 | 0 | 2 | 70 | 100 | 1 | 400 | 1 | 10
chemical | alcohols | 0 | 1 | 0 | 0 | 2 | 70 | 100 | 1 | 400 | 1 | 155
physical | polyols | 1 | 0 | 0 | 0 | 1 | NaN | 100 | 8 | NaN | NaN | NaN
chemical | aqueous | 1 | 0 | 0 | 0 | 0.5 | 25 | 70 | 24 | 600 | 7 | NaN
physical | alcohols | 1 | 0 | 0 | 0 | 4 | 25 | 100 | NaN | 400 | 4 | 60
chemical | aqueous | 0 | 0 | 0 | 0 | NaN | 80 | 150 | NaN | 600 | 6 | 80
chemical | aqueous | 0 | 0 | 0 | 0 | NaN | 80 | 150 | NaN | 600 | 6 | 120
chemical | aqueous | 0 | 0 | 0 | 0 | NaN | 80 | 150 | NaN | 600 | 6 | 100
chemical | aqueous | 1 | 0 | 0 | 0 | 4 | 120 | 80 | 12 | NaN | NaN | 44
chemical | aqueous | 1 | 0 | 0 | 0 | 3 | 25 | 80 | 180 | NaN | NaN | NaN
chemical | aqueous | 1 | 0 | 0 | 0 | 24 | 25 | NaN | NaN | NaN | NaN | NaN
chemical | aqueous | 1 | 0 | 0 | 0 | NaN | 25 | 70 | 24 | 400 | 3 | 15
chemical | aqueous | 1 | 0 | 0 | 0 | NaN | 25 | 70 | 24 | 400 | 3 | 20
chemical | aqueous | 1 | 0 | 0 | 0 | NaN | 25 | 70 | 24 | 400 | 3 | 17.5
chemical | aqueous | 1 | 0 | 0 | 0 | 20 | 120 | 70 | 24 | NaN | NaN | NaN
chemical | aqueous | 0 | 0 | 0 | 0 | NaN | 300 | NaN | NaN | NaN | NaN | 15
chemical | aqueous | 1 | 0 | 0 | 0 | 10 | 120 | 60 | 24 | 400 | 2 | NaN
green | aqueous | 0 | 1 | 0 | 0 | 4 | 65 | 130 | 3 | 500 | 2 | 100
green | aqueous | 0 | 1 | 0 | 0 | 4 | 65 | 130 | 3 | 500 | 2 | 49
green | aqueous | 0 | 1 | 0 | 0 | 4 | 65 | 130 | 3 | 500 | 2 | 74.5
green | aqueous | 0 | 1 | 0 | 0 | 4 | 65 | 130 | 3 | 500 | 2 | NaN
green | aqueous | 0 | 1 | 0 | 0 | 4 | 65 | 130 | 3 | 500 | 2 | NaN
green | aqueous | 0 | 1 | 0 | 0 | 4 | 65 | 130 | 3 | 500 | 2 | NaN
green | aqueous | 0 | 1 | 0 | 0 | 4 | 65 | 130 | 3 | 500 | 2 | NaN
green | aqueous | 0 | 1 | 0 | 0 | 4 | 65 | 130 | 3 | 500 | 2 | NaN
green | aqueous | 0 | 1 | 0 | 0 | 4 | 65 | 130 | 3 | 500 | 2 | NaN
green | aqueous | 0 | 1 | 0 | 0 | 4 | 65 | 130 | 3 | 500 | 2 | NaN
green | aqueous | 0 | 1 | 0 | 0 | 4 | 65 | 130 | 3 | 500 | 2 | 53
green | aqueous | 0 | 1 | 0 | 0 | 4 | 65 | 130 | 3 | 500 | 2 | 100
green | aqueous | 0 | 1 | 0 | 0 | 4 | 65 | 130 | 3 | 500 | 2 | 76.2
green | aqueous | 0 | 1 | 0 | 0 | 1 | 60 | 150 | NaN | 400 | 1 | 35
green | aqueous | 0 | 1 | 0 | 0 | 1 | 60 | 150 | NaN | 400 | 1 | 60
green | aqueous | 0 | 1 | 0 | 0 | 1 | 60 | 150 | NaN | 400 | 1 | 47.5
green | aqueous | 0 | 1 | 0 | 0 | 1 | 60 | 150 | NaN | 700 | 1 | 70
green | aqueous | 0 | 1 | 0 | 0 | 1 | 60 | 150 | NaN | 700 | 1 | 100
green | aqueous | 0 | 1 | 0 | 0 | 1 | 60 | 150 | NaN | 700 | 1 | 85
green | aqueous | 0 | 1 | 0 | 0 | 1 | 60 | 150 | NaN | 900 | 1 | 230
green | aqueous | 0 | 1 | 0 | 0 | 1 | 60 | 150 | NaN | 900 | 1 | 200
green | aqueous | 0 | 1 | 0 | 0 | 1 | 60 | 150 | NaN | 900 | 1 | 215
green | aqueous | 1 | 1 | 0 | 0 | 3 | 80 | 80 | 12 | 500 | 4 | 16
green | aqueous | 1 | 1 | 0 | 0 | 3 | 80 | 80 | 12 | 500 | 4 | 58
green | aqueous | 1 | 1 | 0 | 0 | 3 | 80 | 80 | 12 | 500 | 4 | 37
green | aqueous | 1 | 1 | 0 | 0 | 3 | 80 | 80 | 12 | 500 | 4 | 27
green | aqueous | 1 | 1 | 0 | 0 | 3 | 80 | 80 | 12 | 500 | 4 | 78
green | aqueous | 1 | 1 | 0 | 0 | 3 | 80 | 80 | 12 | 500 | 4 | 52.5
chemical | aqueous | 1 | 0 | 0 | 0 | 0.083 | NaN | NaN | NaN | 700 | 2 | 100
green | aqueous | 0 | 1 | 0 | 0 | 0.1 | NaN | NaN | NaN | NaN | NaN | NaN
chemical | alcohols | 1 | 0 | 0 | 1 | 3 | 80 | 60 | 6 | 300 | 3 | 1000
chemical | alcohols | 1 | 0 | 0 | 1 | 3 | 80 | 60 | 6 | 300 | 3 | 3000
chemical | alcohols | 1 | 0 | 0 | 1 | 3 | 80 | 60 | 6 | 300 | 3 | 2000
chemical | alcohols | 1 | 0 | 0 | 1 | 3 | 80 | 60 | 6 | 300 | 3 | 1000
chemical | alcohols | 1 | 0 | 0 | 1 | 3 | 80 | 60 | 6 | 300 | 3 | 2000
chemical | alcohols | 1 | 0 | 0 | 1 | 3 | 80 | 60 | 6 | 300 | 3 | 1500
chemical | alcohols | 0 | 1 | 0 | 0 | 3 | 80 | NaN | NaN | NaN | NaN | 600
chemical | alcohols | 0 | 1 | 0 | 0 | 3 | 80 | NaN | NaN | NaN | NaN | 1000
chemical | alcohols | 0 | 1 | 0 | 0 | 3 | 80 | NaN | NaN | NaN | NaN | 800
chemical | aqueous | 1 | 0 | 0 | 0 | 2 | 200 | 200 | NaN | NaN | NaN | 1000
chemical | aqueous | 1 | 0 | 0 | 0 | 2 | 200 | 200 | NaN | NaN | NaN | 1000
chemical | aqueous | 1 | 0 | 0 | 0 | 2 | 85 | 25 | NaN | NaN | NaN | 2800
chemical | aqueous | 1 | 0 | 0 | 0 | 2 | 85 | 25 | NaN | NaN | NaN | 550
chemical | aqueous | 1 | 0 | 0 | 0 | 1.75 | 25 | 60 | 25 | NaN | NaN | NaN
chemical | alcohols | 1 | 0 | 0 | 0 | 2.33 | 60 | 120 | NaN | NaN | NaN | 4
chemical | alcohols | 1 | 0 | 0 | 0 | 2.33 | 60 | 120 | NaN | NaN | NaN | 12
chemical | alcohols | 1 | 0 | 0 | 0 | 2.33 | 60 | 120 | NaN | NaN | NaN | 8
chemical | aqueous | 1 | 0 | 0 | 0 | NaN | 25 | 90 | 26 | 500 | 1 | 101.5
physical-chemical | aqueous | 1 | 0 | 0 | 0 | 12 | 180 | 60 | 24 | NaN | NaN | NaN
chemical | aqueous | 1 | 0 | 0 | 0 | 5 | 150 | 100 | NaN | NaN | NaN | 1100
physical-chemical | aqueous | 0 | 0 | 1 | 0 | 1 | 300 | NaN | NaN | 600 | 2 | 35
physical-chemical | aqueous | 0 | 0 | 1 | 0 | 1 | 300 | NaN | NaN | 600 | 2 | 38
physical-chemical | aqueous | 0 | 0 | 1 | 0 | 1 | 300 | NaN | NaN | 600 | 2 | 36.5
physical | NaN | 0 | 0 | 0 | 0 | 2 | 600 | NaN | NaN | NaN | NaN | 25
physical | NaN | 0 | 0 | 0 | 0 | 2 | 600 | NaN | NaN | NaN | NaN | 20
chemical | aqueous | 1 | 1 | 0 | 0 | 2 | 25 | 120 | 2 | 500 | 2 | 62
green | aqueous | 0 | 1 | 0 | 0 | 0.05 | 200 | NaN | NaN | NaN | 2 | 100
physical-chemical | alcohols | 0 | 1 | 0 | 0 | NaN | 0.5 | NaN | NaN | 600 | 2 | 50
physical-chemical | alcohols | 0 | 1 | 0 | 0 | NaN | 0.5 | NaN | NaN | 600 | 2 | 60
physical-chemical | alcohols | 0 | 1 | 0 | 0 | NaN | 0.5 | NaN | NaN | 600 | 2 | 55
chemical | aqueous | 1 | 0 | 0 | 0 | 1 | 65 | 80 | 8 | NaN | NaN | 80
chemical | aqueous | 1 | 0 | 0 | 0 | 1 | 65 | 80 | 8 | NaN | NaN | 80
chemical | aqueous | 1 | 0 | 0 | 0 | 1 | 65 | 80 | 8 | NaN | NaN | 80
chemical | aqueous | 1 | 0 | 0 | 0 | 1 | 65 | 80 | 8 | NaN | NaN | 200
chemical | aqueous | 1 | 0 | 0 | 0 | 1 | 65 | 80 | 8 | NaN | NaN | 200
chemical | aqueous | 1 | 0 | 0 | 0 | 1 | 65 | 80 | 8 | NaN | NaN | 200
chemical | aqueous | 1 | 0 | 0 | 0 | 1 | 65 | 80 | 8 | NaN | NaN | 140
chemical | aqueous | 1 | 0 | 0 | 0 | 1 | 65 | 80 | 8 | NaN | NaN | 140
chemical | aqueous | 1 | 0 | 0 | 0 | 1 | 65 | 80 | 8 | NaN | NaN | 140
chemical | alcohols | 1 | 0 | 0 | 0 | 12 | 40 | 100 | 5 | NaN | NaN | 34
chemical | aqueous | 1 | 0 | 0 | 1 | 2 | 25 | NaN | NaN | 150 | 2 | 250
chemical | aqueous | 1 | 0 | 0 | 1 | 2 | 25 | NaN | NaN | 150 | 2 | 500
chemical | aqueous | 1 | 0 | 0 | 1 | 2 | 25 | NaN | NaN | 150 | 2 | 375
chemical | aqueous | 1 | 0 | 0 | 1 | 2 | 25 | NaN | NaN | 150 | 2 | 250
chemical | aqueous | 1 | 0 | 0 | 1 | 2 | 25 | NaN | NaN | 150 | 2 | 500
chemical | aqueous | 1 | 0 | 0 | 1 | 2 | 25 | NaN | NaN | 150 | 2 | 375
physical | alcohols | 0 | 0 | 0 | 0 | 0.166 | 25 | 100 | 24 | NaN | NaN | NaN
chemical | aqueous | 1 | 0 | 0 | 0 | 6 | 120 | 60 | NaN | 400 | 2 | NaN
chemical | aqueous | 0 | 1 | 0 | 0 | 8 | 80 | 60 | 4 | NaN | NaN | 1508.72
chemical | aqueous | 1 | 0 | 0 | 0 | 0.5 | 25 | 60 | 24 | 500 | 1 | NaN
chemical | aqueous | 1 | 0 | 0 | 0 | 0.5 | 25 | 60 | 24 | 500 | 1 | NaN
chemical | aqueous | 1 | 0 | 0 | 0 | 0.5 | 25 | 60 | 24 | 500 | 1 | NaN
chemical | aqueous | 1 | 0 | 0 | 0 | 0.5 | 25 | 60 | 24 | 500 | 1 | NaN
chemical | aqueous | 1 | 0 | 0 | 0 | 0.5 | 25 | 60 | 24 | 500 | 1 | NaN
chemical | aqueous | 1 | 0 | 0 | 0 | 0.5 | 25 | 60 | 24 | 500 | 1 | NaN
chemical | aqueous | 1 | 0 | 0 | 0 | 0.5 | 25 | 60 | 24 | 500 | 1 | NaN
chemical | aqueous | 1 | 0 | 0 | 0 | 0.5 | 25 | 60 | 24 | 500 | 1 | NaN
chemical | aqueous | 1 | 0 | 0 | 0 | 0.5 | 25 | 60 | 24 | 500 | 1 | NaN
chemical | aqueous | 1 | 0 | 0 | 0 | 0.5 | 25 | 60 | 24 | 500 | 1 | NaN
chemical | alcohols | 1 | 0 | 0 | 0 | 1.5 | 25 | 120 | 15 | 500 | 4 | 40
chemical | alcohols | 1 | 0 | 0 | 0 | 1.5 | 25 | 120 | 15 | 500 | 4 | 30
chemical | alcohols | 1 | 0 | 0 | 0 | 1.5 | 25 | 120 | 15 | 500 | 4 | 35
chemical | alcohols | 1 | 0 | 0 | 0 | 1.5 | 25 | 120 | 15 | 500 | 4 | 40
chemical | alcohols | 1 | 0 | 0 | 0 | 1.5 | 25 | 120 | 15 | 500 | 4 | 30
chemical | alcohols | 1 | 0 | 0 | 0 | 1.5 | 25 | 120 | 15 | 500 | 4 | 35
chemical | aqueous | 1 | 0 | 0 | 0 | 0.833 | 60 | 70 | 1.5 | 500 | 4.5 | 200
chemical | aqueous | 1 | 0 | 0 | 0 | 0.833 | 60 | 70 | 1.5 | 500 | 4.5 | 50
chemical | aqueous | 1 | 0 | 0 | 0 | 0.833 | 60 | 70 | 1.5 | 500 | 4.5 | 125
chemical | aqueous | 1 | 0 | 0 | 0 | 0.833 | 25 | NaN | NaN | 400 | 4.5 | 200
chemical | aqueous | 1 | 0 | 0 | 0 | 0.833 | 25 | NaN | NaN | 400 | 4.5 | 50
chemical | aqueous | 1 | 0 | 0 | 0 | 0.833 | 25 | NaN | NaN | 400 | 4.5 | 125
chemical | aqueous | 1 | 0 | 0 | 0 | 5 | 80 | 120 | 1 | 350 | 2 | NaN
green | aqueous | 1 | 1 | 0 | 0 | 2 | 70 | 80 | 4 | 400 | 1 | 225
green | aqueous | 1 | 1 | 0 | 0 | 2 | 70 | 80 | 4 | 400 | 1 | 35
green | aqueous | 1 | 1 | 0 | 0 | 2 | 70 | 80 | 4 | 400 | 1 | 130
chemical | polyols | 0 | 1 | 1 | 0 | 4 | 160 | NaN | NaN | NaN | NaN | 15
chemical | polyols | 0 | 1 | 1 | 0 | 4 | 160 | NaN | NaN | NaN | NaN | 12
chemical | polyols | 0 | 1 | 1 | 0 | 4 | 160 | NaN | NaN | NaN | NaN | 18
chemical | alcohols | 1 | 0 | 0 | 0 | 2 | 52 | 127 | NaN | 400 | 8 | 29.5
chemical | aqueous | 1 | 0 | 0 | 0 | 0.5 | 25 | 60 | 6 | 350 | 3 | NaN
chemical | aqueous | 1 | 0 | 0 | 0 | NaN | 80 | NaN | NaN | 300 | 2 | NaN
chemical | aqueous | 1 | 0 | 0 | 0 | NaN | NaN | NaN | NaN | 400 | 6 | 25
chemical | polyols | 1 | 1 | 1 | 0 | 4 | 60 | NaN | NaN | 600 | 4 | NaN
chemical | aqueous | 1 | 0 | 0 | 0 | NaN | NaN | 200 | 2 | NaN | NaN | 17.4
chemical | aqueous | 1 | 1 | 1 | 0 | 6 | 150 | 80 | 48 | NaN | NaN | 170
chemical | aqueous | 1 | 1 | 1 | 0 | 6 | 150 | 80 | 48 | NaN | NaN | 280
chemical | aqueous | 1 | 0 | 0 | 0 | 0.5 | NaN | 70 | 24 | 500 | 5 | NaN
physical-chemical | aqueous | 0 | 0 | 1 | 0 | 0.05 | NaN | NaN | NaN | NaN | NaN | 20
physical-chemical | aqueous | 0 | 0 | 1 | 0 | 0.05 | NaN | NaN | NaN | NaN | NaN | 40
physical-chemical | aqueous | 0 | 0 | 1 | 0 | 0.05 | NaN | NaN | NaN | NaN | NaN | 30
chemical | aqueous | 1 | 0 | 0 | 0 | 3 | 25 | 60 | NaN | 500 | 2 | NaN
chemical | aqueous | 1 | 1 | 1 | 0 | 2 | 80 | 80 | 24 | NaN | NaN | 30
chemical | aqueous | 1 | 1 | 1 | 0 | 2 | 80 | 80 | 24 | NaN | NaN | 45
chemical | aqueous | 1 | 1 | 1 | 0 | 2 | 80 | 80 | 24 | NaN | NaN | 37.5
chemical | aqueous | 1 | 1 | 0 | 0 | 5 | NaN | NaN | NaN | 800 | 8 | NaN
chemical | aqueous | 1 | 1 | 0 | 0 | 5 | NaN | NaN | NaN | 800 | 8 | NaN
chemical | aqueous | 1 | 0 | 0 | 0 | 6 | 120 | 60 | 12 | NaN | NaN | 1000
chemical | aqueous | 1 | 0 | 0 | 0 | 6 | 120 | 60 | 12 | NaN | NaN | 1000
chemical | alcohols | 1 | 0 | 0 | 0 | 38 | 25 | NaN | NaN | 600 | 2 | 60
chemical | alcohols | 1 | 0 | 0 | 0 | 38 | 25 | NaN | NaN | 600 | 2 | 200
chemical | alcohols | 1 | 0 | 0 | 0 | 38 | 25 | NaN | NaN | 600 | 2 | 120
chemical | alcohols | 1 | 0 | 0 | 0 | 38 | 25 | NaN | NaN | 600 | 2 | 60
chemical | alcohols | 1 | 0 | 0 | 0 | 38 | 25 | NaN | NaN | 600 | 2 | 200
chemical | alcohols | 1 | 0 | 0 | 0 | 38 | 25 | NaN | NaN | 600 | 2 | 120
chemical | aqueous | 1 | 0 | 0 | 0 | 3 | NaN | NaN | NaN | 300 | 2 | 22
chemical | aqueous | 1 | 0 | 0 | 0 | 3 | NaN | NaN | NaN | 300 | 2 | 38
chemical | aqueous | 1 | 0 | 0 | 0 | 3 | NaN | NaN | NaN | 300 | 2 | 30
chemical | aqueous | 1 | 0 | 0 | 0 | NaN | 70 | 80 | 6 | 400 | 1 | NaN
chemical | aqueous | 1 | 0 | 0 | 0 | NaN | 75 | 80 | 6 | 400 | 1 | NaN
physical | NaN | NaN | NaN | NaN | NaN | NaN | 350 | NaN | NaN | 700 | NaN | 13
physical | NaN | NaN | NaN | NaN | NaN | NaN | 350 | NaN | NaN | 700 | NaN | 21
physical | NaN | NaN | NaN | NaN | NaN | NaN | 350 | NaN | NaN | 700 | NaN | 17
chemical | aqueous | 1 | 0 | 0 | 0 | 6 | 100 | 60 | NaN | 300 | 2 | NaN
chemical | aqueous | 1 | 0 | 0 | 0 | 6 | 100 | 60 | NaN | 300 | 2 | NaN
chemical | aqueous | 1 | 0 | 0 | 0 | 3 | 90 | 140 | 48 | 400 | 1 | NaN
chemical | aqueous | 1 | 0 | 0 | 0 | 10 | NaN | 60 | 4 | NaN | NaN | 2500
chemical | alcohols | 0 | 0 | 0 | 0 | NaN | NaN | NaN | NaN | 400 | 2 | NaN
chemical | aqueous | 1 | 0 | 0 | 0 | 8 | 160 | 60 | 24 | 500 | 2 | NaN
chemical | aqueous | 1 | 0 | 0 | 0 | 8 | 160 | 60 | 24 | 500 | 2 | NaN
chemical | aqueous | 1 | 1 | 0 | 0 | 1 | 25 | 150 | 1 | NaN | NaN | NaN
chemical | aqueous | 1 | 0 | 0 | 0 | 1 | 70 | NaN | NaN | 500 | 2 | 303
chemical | aqueous | 1 | 0 | 0 | 0 | NaN | NaN | NaN | NaN | NaN | NaN | 29.85
chemical | aqueous | 0 | 0 | 1 | 0 | 2 | 60 | 100 | 18 | 550 | 5 | 47
chemical | aqueous | 0 | 0 | 1 | 0 | 2 | 60 | 100 | 18 | 550 | 5 | 67
chemical | aqueous | 0 | 0 | 1 | 0 | 2 | 60 | 100 | 18 | 550 | 5 | 57
chemical | polyols | 0 | 1 | 1 | 0 | NaN | 180 | NaN | 24 | NaN | NaN | 300
physical | NaN | 0 | 0 | 1 | 0 | 0.166 | 400 | NaN | NaN | NaN | NaN | NaN
chemical | alcohols | 1 | 0 | 0 | 0 | 2 | 80 | NaN | NaN | NaN | NaN | 10.8
chemical | alcohols | 1 | 0 | 0 | 0 | 2 | 80 | NaN | NaN | NaN | NaN | 8.8
chemical | alcohols | 1 | 0 | 0 | 0 | 2 | 80 | NaN | NaN | NaN | NaN | 12.8
chemical | aqueous | 1 | 1 | 0 | 0 | NaN | 130 | NaN | NaN | 600 | 2 | NaN
chemical | aqueous | 1 | 0 | 0 | 0 | 180 | 20 | 110 | NaN | NaN | NaN | NaN
chemical | aqueous | 1 | 0 | 0 | 0 | 180 | 20 | 110 | NaN | NaN | NaN | NaN
chemical | aqueous | 1 | 0 | 0 | 0 | 2 | NaN | 65 | 15 | NaN | NaN | 1000
chemical | aqueous | 1 | 0 | 1 | 0 | 3 | 80 | 120 | 2 | 600 | 2 | 50
chemical | alcohols | 1 | 0 | 0 | 0 | 4 | NaN | 100 | 24 | NaN | NaN | 30
chemical | alcohols | 1 | 0 | 0 | 0 | 4 | NaN | 100 | 24 | NaN | NaN | 50
chemical | alcohols | 1 | 0 | 0 | 0 | 4 | NaN | 100 | 24 | NaN | NaN | 40
chemical | aqueous | 1 | 0 | 0 | 0 | 5 | 95 | 130 | 48 | 700 | 4 | NaN
chemical | alcohols | 1 | 0 | 0 | 0 | 2 | 25 | 80 | 2 | 500 | 2 | 20
physical-chemical | aqueous | 0 | 0 | 0 | 1 | 6 | 80 | 60 | NaN | NaN | NaN | 1400
physical-chemical | aqueous | 0 | 0 | 0 | 1 | 6 | 80 | 60 | NaN | NaN | NaN | 1600
physical-chemical | aqueous | 0 | 0 | 0 | 1 | 6 | 80 | 60 | NaN | NaN | NaN | 1500
chemical | aqueous | 1 | 0 | 0 | 0 | 3 | 25 | 80 | 12 | 500 | 5 | NaN
chemical | aqueous | 1 | 0 | 0 | 0 | 3 | 25 | 80 | 12 | 500 | 5 | NaN
chemical | aqueous | 1 | 0 | 0 | 0 | 5 | 25 | 90 | 9 | 650 | 4 | 1374
chemical | aqueous | 1 | 0 | 0 | 0 | 5 | 25 | 90 | 9 | 650 | 4 | 1374
chemical | aqueous | 1 | 0 | 0 | 0 | 5 | 25 | 90 | 9 | 650 | 4 | 1374
chemical | aqueous | 1 | 0 | 0 | 0 | 0.5 | 25 | NaN | NaN | 600 | 2 | 113
chemical | aqueous | 1 | 0 | 0 | 0 | 0.5 | 25 | NaN | NaN | 600 | 2 | 82
chemical | aqueous | 1 | 0 | 0 | 0 | 0.5 | 25 | NaN | NaN | 600 | 2 | 144
chemical | alcohols | 1 | 0 | 0 | 0 | 1 | 25 | 90 | NaN | 400 | 2 | NaN
chemical | alcohols | 1 | 0 | 0 | 0 | 1 | 25 | 90 | NaN | 400 | 2 | NaN
chemical | alcohols | 1 | 0 | 0 | 0 | NaN | NaN | 80 | NaN | 300 | NaN | NaN
chemical | aqueous | 1 | 1 | 0 | 0 | 1.5 | 75 | 25 | NaN | 800 | 1 | NaN
chemical | aqueous | 1 | 1 | 0 | 0 | 1.5 | 75 | 25 | NaN | 800 | 1 | NaN
chemical | aqueous | 1 | 1 | 0 | 0 | 1.5 | 75 | 25 | NaN | 800 | 1 | NaN
chemical | aqueous | 1 | 0 | 0 | 0 | 1.5 | 75 | 25 | NaN | 800 | 1 | NaN
chemical | aqueous | 1 | 0 | 0 | 0 | 1.5 | 75 | 25 | NaN | 800 | 1 | NaN
chemical | aqueous | 1 | 1 | 0 | 0 | 10 | 150 | 80 | 24 | NaN | NaN | NaN
chemical | acids | 1 | 1 | 1 | 0 | 4 | 450 | NaN | NaN | 600 | 6 | 36
chemical | aqueous | 1 | 0 | 0 | 0 | 3 | 80 | 60 | 24 | NaN | NaN | NaN
chemical | aqueous | 1 | 0 | 0 | 0 | 10 | 100 | 70 | 5 | 300 | 3 | NaN
chemical | aqueous | 1 | 0 | 0 | 0 | 10 | 100 | 70 | 5 | 300 | 3 | NaN
chemical | aqueous | 1 | 0 | 0 | 0 | 0.033 | 90 | 60 | 2 | NaN | NaN | 128
chemical | aqueous | 1 | 0 | 0 | 0 | 0.033 | 90 | 60 | 2 | NaN | NaN | 75
chemical | aqueous | 1 | 0 | 0 | 0 | 0.033 | 90 | 60 | 2 | NaN | NaN | 75
green | aqueous | 0 | 1 | 0 | 0 | 2 | 75 | 60 | 6 | 500 | NaN | NaN
chemical | aqueous | 0 | 1 | 1 | 1 | 2 | 150 | 60 | 12 | 600 | 2.5 | 10000
chemical | aqueous | 0 | 1 | 1 | 1 | 2 | 150 | 60 | 12 | 600 | 2.5 | 25000
chemical | aqueous | 0 | 1 | 1 | 1 | 2 | 150 | 60 | 12 | 600 | 2.5 | 17500
green | aqueous | 1 | 1 | 0 | 0 | 2 | NaN | 120 | NaN | NaN | NaN | NaN
chemical | aqueous | 1 | 0 | 0 | 0 | 4 | 25 | NaN | 12 | 500 | 2 | 100
chemical | aqueous | 1 | 0 | 0 | 0 | 4 | 25 | NaN | 12 | 500 | 2 | 130
chemical | aqueous | 1 | 0 | 0 | 0 | 4 | 25 | NaN | 12 | 500 | 2 | 115
chemical | polyols | 0 | 1 | 1 | 0 | 2 | 160 | 90 | 24 | NaN | NaN | NaN
chemical | aqueous | 1 | 0 | 0 | 0 | 2 | 25 | 150 | 2 | 400 | 1 | 80
chemical | aqueous | 1 | 0 | 0 | 0 | 2 | 25 | 150 | 2 | 400 | 1 | 100
chemical | aqueous | 1 | 0 | 0 | 0 | 2 | 25 | 150 | 2 | 400 | 1 | 90
chemical | alcohols | 1 | 0 | 0 | 0 | 2 | 60 | 80 | NaN | 300 | NaN | NaN
chemical | aqueous | 1 | 0 | 0 | 0 | NaN | 25 | 90 | 24 | 450 | 4 | 40
physical | aqueous | 0 | 1 | 0 | 0 | NaN | 600 | NaN | NaN | NaN | NaN | NaN
chemical | aqueous | 1 | 0 | 0 | 0 | 0.25 | NaN | 150 | 12 | 400 | 1 | NaN
chemical | aqueous | 1 | 0 | 0 | 0 | 2 | 60 | 90 | 5 | 200 | 2 | NaN
chemical | aqueous | 1 | 0 | 0 | 0 | 2 | 60 | 90 | 5 | 200 | 2 | NaN
chemical | aqueous | 0 | 1 | 0 | 1 | 2 | 65 | NaN | NaN | NaN | NaN | NaN
chemical | aqueous | 0 | 1 | 0 | 1 | 2 | 65 | NaN | NaN | 600 | 2 | 70
chemical | aqueous | 0 | 1 | 0 | 1 | 2 | 65 | NaN | NaN | 600 | 2 | 70
chemical | aqueous | 0 | 1 | 0 | 1 | 2 | 65 | NaN | NaN | 600 | 2 | 65
chemical | aqueous | 0 | 1 | 0 | 1 | 2 | 65 | NaN | NaN | 600 | 2 | 65
physical | aqueous | 1 | 0 | 0 | 0 | 12 | 80 | NaN | NaN | NaN | NaN | NaN
chemical | aqueous | 1 | 0 | 0 | 0 | 2 | 85 | NaN | NaN | 550 | 3 | NaN
chemical | aqueous | 1 | 0 | 0 | 0 | 2 | 85 | NaN | NaN | 550 | 3 | NaN
chemical | alcohols | 0 | 0 | 0 | 0 | NaN | 80 | NaN | NaN | NaN | NaN | 10
chemical | alcohols | 0 | 0 | 0 | 0 | NaN | 80 | NaN | NaN | NaN | NaN | 12
chemical | alcohols | 0 | 0 | 0 | 0 | NaN | 80 | NaN | NaN | NaN | NaN | 11
chemical | aqueous | 1 | 0 | 0 | 0 | 8 | 70 | 70 | NaN | NaN | NaN | 30
chemical | aqueous | 1 | 0 | 0 | 0 | 8 | 70 | 70 | NaN | NaN | NaN | 140
chemical | aqueous | 1 | 0 | 0 | 0 | 8 | 70 | 70 | NaN | NaN | NaN | 85
chemical | aqueous | 0 | 0 | 0 | 0 | NaN | 350 | NaN | NaN | 400 | 2 | 110
chemical | aqueous | 0 | 0 | 0 | 0 | NaN | 350 | NaN | NaN | 400 | 2 | 110
chemical | aqueous | 1 | 0 | 0 | 0 | 4 | 180 | 80 | 4 | NaN | NaN | NaN
chemical | aqueous | 1 | 0 | 0 | 0 | 4 | 180 | 80 | 4 | NaN | NaN | 30
chemical | aqueous | 1 | 0 | 0 | 0 | 4 | 180 | 80 | 4 | NaN | NaN | 150
chemical | aqueous | 1 | 0 | 0 | 0 | 4 | 180 | 80 | 4 | NaN | NaN | 90
green | aqueous | 1 | 1 | 0 | 0 | NaN | 25 | NaN | NaN | 400 | NaN | 80
green | aqueous | 1 | 1 | 0 | 0 | NaN | 25 | NaN | NaN | 400 | NaN | 95
green | aqueous | 1 | 1 | 0 | 0 | NaN | 25 | NaN | NaN | 400 | NaN | 87.5
physical | NaN | 0 | 0 | 0 | 0 | 3 | 500 | NaN | NaN | NaN | NaN | 50
chemical | aqueous | 1 | 0 | 0 | 0 | 24 | 120 | 70 | 24 | NaN | NaN | NaN
green | aqueous | 0 | 1 | 0 | 0 | 3 | 60 | NaN | NaN | 400 | 3 | NaN
green | aqueous | 0 | 1 | 0 | 0 | 3 | 60 | NaN | NaN | 400 | 3 | NaN

## Particle shape dimensionality
Method category | Solvent type | Alkalizing agent | Capping/Stabilizing agent | Reducing agent | Surfactant | Synthesis duration (h) | Synthesis temperature (deg cel) | Drying temp (deg cel) | Drying duration (h) | Calcination temp (deg cel) | Calcination duration (h) | Dimensionality
green | natural extracts | 0 | 1 | 0 | 0 | 4 | 60 | 80 | 48 | NaN | NaN | 3
chemical | alcohols | 1 | 0 | 0 | 0 | 1.5 | 80 | 84 | NaN | NaN | NaN | 3
green | natural extracts | 0 | 1 | 0 | 0 | 7 | 65 | 70 | 8 | NaN | NaN | 3
green | natural extracts | 1 | 1 | 0 | 0 | NaN | NaN | 60 | 24 | NaN | NaN | 3
chemical | aqueous | 1 | 0 | 0 | 0 | 0.166 | 25 | 80 | NaN | 300 | 3 | 3
physical | aqueous | 1 | 0 | 0 | 0 | NaN | 60 | 80 | NaN | 300 | 3 | 3
physical-chemical | aqueous | 1 | 0 | 0 | 0 | 20 | 60 | 25 | 24 | NaN | NaN | 1
green | aqueous | 1 | 0 | 0 | 0 | 0.25 | 60 | 25 | 24 | NaN | NaN | 3
green | natural extracts | 1 | 0 | 0 | 0 | NaN | 70 | 40 | 8 | NaN | NaN | 1
green | natural extracts | 0 | 1 | 0 | 0 | NaN | 60 | NaN | NaN | 400 | 2 | 1
physical | aqueous | 1 | 0 | 0 | 0 | 2 | 50 | 60 | 24 | NaN | NaN | 3
physical | aqueous | 1 | 0 | 0 | 0 | 2 | 60 | 60 | 24 | NaN | NaN | 2
green | aqueous | 1 | 0 | 0 | 0 | 3 | 80 | 80 | 24 | NaN | NaN | 3
biological | culture media | 0 | 0 | 0 | 0 | 48 | 37 | 25 | NaN | 400 | 2 | 3
chemical | aqueous | 1 | 0 | 0 | 0 | 0.25 | 25 | 60 | NaN | 300 | 3 | 3
chemical | aqueous | 1 | 0 | 0 | 0 | 0.25 | 25 | 60 | NaN | 500 | 3 | 3
chemical | aqueous | 1 | 0 | 0 | 0 | 0.25 | 25 | 60 | NaN | 700 | 3 | 3
chemical | aqueous | 1 | 0 | 0 | 0 | 0.25 | 25 | 60 | NaN | 900 | 3 | 3
green | natural extracts | 0 | 1 | 0 | 0 | NaN | 25 | NaN | NaN | NaN | NaN | 3
green | natural extracts | 0 | 1 | 0 | 0 | 0.083 | 400 | NaN | NaN | 500 | 3 | 2
chemical | polyols | 0 | 1 | 1 | 0 | 2 | 180 | 80 | 24 | NaN | NaN | 3
chemical | polyols | 0 | 1 | 1 | 0 | 3 | 220 | 80 | 24 | NaN | NaN | 1
green | natural extracts | 0 | 1 | 0 | 0 | NaN | 90 | NaN | NaN | 600 | 1 | 3
green | natural extracts | 0 | 1 | 0 | 0 | NaN | 90 | NaN | NaN | 700 | 1 | 2
green | natural extracts | 0 | 1 | 0 | 0 | 24 | 25 | NaN | NaN | NaN | NaN | NaN
chemical | aqueous | 1 | 0 | 0 | 0 | 0.083 | NaN | 70 | 24 | NaN | NaN | 3
chemical | aqueous | 0 | 1 | 0 | 0 | 0.166 | 120 | 80 | 24 | 400 | 1 | 3
physical-chemical | natural extracts | 0 | 1 | 0 | 0 | NaN | 60 | NaN | NaN | 400 | 2 | 2
physical-chemical | natural extracts | 0 | 1 | 0 | 0 | NaN | 60 | NaN | NaN | 400 | 2 | 2
physical-chemical | natural extracts | 0 | 1 | 0 | 0 | NaN | 60 | NaN | NaN | 400 | 2 | 2
green | natural extracts | 0 | 1 | 0 | 0 | 96 | 25 | NaN | NaN | NaN | NaN | 3
chemical | aqueous | 0 | 1 | 0 | 0 | 24 | 80 | NaN | NaN | NaN | NaN | 1
chemical | aqueous | 0 | 1 | 0 | 0 | 24 | 80 | NaN | NaN | NaN | NaN | 2
chemical | aqueous | 0 | 1 | 0 | 0 | 24 | 80 | NaN | NaN | NaN | NaN | 1
chemical | aqueous | 0 | 1 | 0 | 0 | 24 | 80 | NaN | NaN | NaN | NaN | 1
chemical | aqueous | 1 | 0 | 0 | 0 | NaN | 25 | 90 | 4 | NaN | NaN | 2
chemical | aqueous | 1 | 0 | 0 | 0 | NaN | 25 | 90 | 4 | NaN | NaN | 2
chemical | aqueous | 1 | 0 | 0 | 0 | NaN | 25 | 90 | 4 | NaN | NaN | 3
biological | aqueous | 0 | 0 | 0 | 0 | 1 | 100 | NaN | NaN | 400 | 2 | 3
chemical | aqueous | 1 | 1 | 0 | 0 | 0.1 | NaN | NaN | NaN | NaN | NaN | NaN
chemical | natural extracts | 1 | 0 | 0 | 0 | 3 | 180 | 60 | 24 | NaN | NaN | 3
green | natural extracts | 0 | 1 | 0 | 0 | NaN | 90 | NaN | NaN | 400 | 2 | 3
chemical | aqueous | 0 | 1 | 0 | 0 | 2 | 70 | NaN | NaN | 500 | 2 | NaN
chemical | alcohols | 1 | 0 | 0 | 0 | 2 | 25 | NaN | NaN | 300 | NaN | 3
green | natural extracts | 0 | 1 | 0 | 0 | 0.25 | 400 | NaN | NaN | 400 | 3 | 3
green | natural extracts | 0 | 1 | 0 | 0 | 0.25 | 400 | NaN | NaN | 400 | 3 | 3
green | natural extracts | 0 | 1 | 0 | 0 | 0.25 | 400 | NaN | NaN | 400 | 3 | 3
green | natural extracts | 0 | 1 | 0 | 0 | 0.25 | 400 | NaN | NaN | 400 | 3 | 3
green | natural extracts | 0 | 1 | 0 | 0 | 0.25 | 400 | NaN | NaN | 400 | 3 | 3
chemical | aqueous | 1 | 1 | 1 | 0 | 1 | 25 | 100 | NaN | 400 | 4 | 3
chemical | alcohols | 1 | 0 | 0 | 0 | 2 | 120 | 60 | 24 | NaN | NaN | 1
chemical | nitrogen-based | 0 | 0 | 0 | 0 | 12 | 160 | 60 | 24 | 600 | 2 | 2
chemical | aqueous | 1 | 0 | 0 | 0 | 24 | 70 | 60 | 24 | NaN | NaN | 3
chemical | aqueous | 1 | 1 | 0 | 0 | 6 | 90 | 300 | 24 | NaN | NaN | 2
chemical | aqueous | 1 | 1 | 0 | 0 | 12 | 90 | 300 | 12 | NaN | NaN | 3
chemical | aqueous | 1 | 1 | 0 | 0 | 24 | 90 | 300 | 12 | NaN | NaN | 1
green | natural extracts | 0 | 1 | 0 | 0 | 24 | 50 | NaN | NaN | 200 | 0.5 | 3
chemical | aqueous | 0 | 0 | 0 | 0 | 6 | 95 | NaN | NaN | NaN | NaN | 3
chemical | aqueous | 0 | 0 | 0 | 0 | 6 | 95 | NaN | NaN | NaN | NaN | 3
chemical | aqueous | 0 | 0 | 0 | 0 | 6 | 95 | NaN | NaN | NaN | NaN | 3
chemical | aqueous | 0 | 0 | 1 | 0 | 5 | 340 | NaN | NaN | NaN | NaN | NaN
chemical | aqueous | 1 | 0 | 0 | 0 | 12 | 150 | 60 | 24 | NaN | NaN | NaN
chemical | aqueous | 0 | 0 | 1 | 0 | 2.15 | 90 | 25 | NaN | NaN | NaN | 1
chemical | aqueous | 0 | 0 | 1 | 0 | 4.3 | 90 | 25 | NaN | NaN | NaN | 1
chemical | aqueous | 0 | 0 | 1 | 0 | 9 | 90 | 25 | NaN | NaN | NaN | 1
chemical | aqueous | 0 | 0 | 1 | 0 | 18 | 90 | 25 | NaN | NaN | NaN | 1
green | natural extracts | 0 | 1 | 0 | 0 | NaN | NaN | 80 | 3 | 350 | 3 | 3
biological | Culture media | 0 | 0 | 0 | 0 | 24 | 45 | 125 | 12 | 700 | 4 | 3
chemical | polyols | 0 | 0 | 0 | 0 | 2 | 25 | 100 | 2 | 450 | 3 | 3
green | natural extracts | 0 | 1 | 0 | 0 | NaN | 80 | NaN | NaN | 300 | 2 | 3
chemical | polyols | 1 | 1 | 1 | 1 | 24 | 150 | 100 | 24 | NaN | NaN | 1
chemical | polyols | 1 | 1 | 1 | 1 | 24 | 150 | 100 | 24 | NaN | NaN | 3
chemical | polyols | 1 | 1 | 1 | 1 | 24 | 150 | 100 | 24 | NaN | NaN | 3
green | aqueous | 0 | 0 | 0 | 0 | NaN | 80 | 60 | NaN | 400 | 0.5 | 3
green | natural extracts | 0 | 1 | 0 | 0 | NaN | 60 | NaN | NaN | 400 | 2 | 3
biological | Culture media | 0 | 0 | 0 | 0 | 24 | 30 | 50 | 4 | NaN | NaN | 3
chemical | aqueous | 1 | 0 | 0 | 0 | 2 | 25 | NaN | NaN | 400 | 4 | 3
green | natural extracts | 0 | 1 | 0 | 0 | 4 | 85 | NaN | NaN | 400 | 4 | 3
green | natural extracts | 0 | 1 | 0 | 1 | 5 | 170 | 60 | 12 | 350 | 2 | 3
chemical | acids | 0 | 1 | 0 | 1 | 5 | 170 | 60 | 12 | 350 | 2 | 3
green | natural extracts | 0 | 1 | 0 | 0 | 2 | 80 | 90 | 24 | 400 | 2 | 3
green | natural extracts | 0 | 1 | 0 | 0 | 2 | 80 | 80 | 2 | 100 | 24 | 3
chemical | aqueous | 1 | 1 | 0 | 0 | 0.033 | NaN | NaN | NaN | NaN | NaN | 3
green | aqueous | 0 | 1 | 0 | 0 | NaN | 60 | 70 | NaN | NaN | NaN | 3
green | natural extracts | 0 | 1 | 0 | 0 | NaN | 60 | NaN | NaN | 400 | 2 | 3
green | natural extracts | 0 | 1 | 0 | 0 | NaN | 60 | NaN | NaN | 400 | 2 | 1
green | natural extracts | 0 | 1 | 0 | 0 | NaN | 60 | NaN | NaN | 400 | 2 | 3
green | natural extracts | 0 | 1 | 0 | 0 | NaN | 60 | NaN | NaN | 400 | 2 | 3
green | natural extracts | 0 | 1 | 1 | 0 | 3 | 90 | 300 | 2 | NaN | NaN | 3
green | natural extracts | 0 | 1 | 0 | 0 | 2 | 60 | 50 | 3 | NaN | NaN | 3
green | natural extracts | 0 | 1 | 0 | 0 | 3 | 25 | 65 | NaN | 400 | 1.5 | 1
chemical | biopolymer | 1 | 1 | 0 | 0 | 2 | 45 | 80 | 2 | NaN | NaN | 3
green | natural extracts | 0 | 1 | 0 | 0 | 4 | 60 | 80 | 24 | 600 | 4 | 2
green | natural extracts | 0 | 1 | 0 | 0 | 1 | NaN | 80 | 24 | 400 | 1 | 3
chemical | aqueous | 1 | 0 | 0 | 0 | 3 | 80 | NaN | NaN | NaN | NaN | 3
chemical | alcohols | 1 | 0 | 0 | 0 | 3 | 70 | 60 | 0.33 | 800 | 4 | 1
green | natural extracts | 0 | 1 | 0 | 0 | NaN | 25 | 60 | 24 | NaN | NaN | 3
green | natural extracts | 0 | 1 | 0 | 0 | 4 | 60 | 45 | 48 | NaN | NaN | 2
green | natural extracts | 0 | 1 | 0 | 0 | 2 | 60 | 50 | 6 | 400 | 2 | 3
green | natural extracts | 0 | 1 | 0 | 0 | 1.5 | 150 | 60 | 6 | NaN | NaN | 3
green | natural extracts | 1 | 1 | 0 | 0 | 2 | 60 | 25 | NaN | NaN | NaN | 3
green | natural extracts | 0 | 1 | 0 | 0 | NaN | 60 | NaN | NaN | 400 | 2 | 1
green | natural extracts | 1 | 1 | 0 | 0 | NaN | 60 | 60 | 12 | NaN | NaN | 3
green | natural extracts | 1 | 1 | 0 | 0 | 5 | 90 | 37 | 24 | NaN | NaN | 3
physical | aqueous | 0 | 0 | 0 | 0 | NaN | 25 | NaN | NaN | NaN | NaN | 3
green | natural extracts | 0 | 1 | 0 | 0 | 2 | 70 | NaN | NaN | NaN | NaN | 3
green | natural extracts | 1 | 1 | 0 | 0 | 2 | 80 | NaN | NaN | 600 | 4 | 2
green | natural extracts | 0 | 1 | 0 | 0 | 1 | 50 | 70 | 12 | NaN | NaN | 3
chemical | aqueous | 1 | 1 | 0 | 0 | 1 | 50 | 70 | 12 | NaN | NaN | 3
green | aqueous | 0 | 1 | 0 | 0 | 8 | 90 | NaN | NaN | 400 | 3 | 3
green | natural extracts | 1 | 1 | 0 | 0 | 0.166 | 60 | 60 | 24 | 300 | 2 | 3
chemical | aqueous | 1 | 1 | 0 | 0 | 0.083 | NaN | NaN | NaN | NaN | NaN | NaN
chemical | aqueous | 1 | 0 | 0 | 0 | 18 | NaN | 60 | 24 | NaN | NaN | 2
green | natural extracts | 0 | 1 | 0 | 0 | 0.5 | NaN | NaN | NaN | 400 | 1 | 3
green | natural extracts | 1 | 1 | 0 | 0 | 1 | 100 | NaN | NaN | 400 | 4 | 3
green | natural extracts | 0 | 1 | 0 | 0 | NaN | NaN | NaN | NaN | 500 | 2 | 3
green | natural extracts | 0 | 1 | 0 | 0 | 1 | NaN | 80 | 12 | 600 | 2 | 3
green | natural extracts | 0 | 1 | 0 | 0 | 2 | 80 | 80 | 12 | 600 | 2 | 3
green | natural extracts | 0 | 1 | 0 | 0 | 10 | 220 | 80 | 12 | 600 | 2 | 3
green | natural extracts | 1 | 1 | 0 | 0 | 0.05 | 85 | NaN | NaN | 250 | 0.5 | 2
green | natural extracts | 0 | 1 | 0 | 0 | 0.05 | 85 | NaN | NaN | 250 | 0.5 | 1
green | natural extracts | 1 | 1 | 0 | 0 | 6 | 70 | 80 | NaN | NaN | NaN | 1
green | natural extracts | 1 | 1 | 0 | 0 | 2 | 80 | NaN | NaN | 400 | 2 | 3
green | natural extracts | 1 | 1 | 0 | 0 | 2 | 85 | 90 | 8 | 350 | 2 | 3
green | natural extracts | 0 | 1 | 0 | 0 | 72 | 80 | NaN | NaN | NaN | NaN | 3
green | natural extracts | 0 | 1 | 0 | 0 | 72 | 80 | NaN | NaN | NaN | NaN | 2
green | natural extracts | 0 | 1 | 0 | 0 | 72 | 80 | NaN | NaN | NaN | NaN | 3
green | natural extracts | 1 | 1 | 0 | 0 | 5 | 170 | 120 | 6 | NaN | NaN | 2
biological | Culture media | 1 | 1 | 0 | 0 | 0.25 | 40 | NaN | NaN | 400 | 8 | 1
green | natural extracts | 1 | 1 | 0 | 0 | 3 | 25 | 80 | 24 | 400 | 5 | 3
green | natural extracts | 1 | 1 | 0 | 0 | 3 | 25 | 80 | 24 | 400 | 5 | 3
green | natural extracts | 1 | 1 | 0 | 0 | 3 | 25 | 80 | 24 | 400 | 5 | 3
green | natural extracts | 1 | 1 | 0 | 0 | 3 | 25 | 80 | 24 | 400 | 5 | 3
green | natural extracts | 1 | 1 | 0 | 0 | 2 | 40 | NaN | NaN | NaN | NaN | 3
green | natural extracts | 0 | 1 | 0 | 0 | 0.166 | 80 | NaN | NaN | 500 | NaN | 3
green | natural extracts | 0 | 1 | 0 | 0 | 4 | 60 | NaN | NaN | 100 | 2 | 2
biological | natural extracts | 0 | 1 | 0 | 0 | 1 | 80 | NaN | NaN | 550 | 1 | 3
green | natural extracts | 1 | 1 | 0 | 0 | 24 | NaN | 80 | 4 | NaN | NaN | 3
green | natural extracts | 0 | 1 | 0 | 0 | 3 | 90 | 50 | NaN | NaN | NaN | 3
green | natural extracts | 1 | 1 | 0 | 0 | 3 | 20 | NaN | NaN | NaN | NaN | 3
green | natural extracts | 1 | 1 | 0 | 0 | 3 | 20 | NaN | NaN | NaN | NaN | 3
green | natural extracts | 1 | 1 | 0 | 0 | 3 | 20 | NaN | NaN | NaN | NaN | 3
green | natural extracts | 0 | 1 | 0 | 0 | 2 | 70 | 80 | NaN | 500 | 2 | 2
green | natural extracts | 0 | 1 | 0 | 0 | 3 | 70 | NaN | NaN | 400 | 3 | 3
green | natural extracts | 0 | 1 | 0 | 0 | 1 | NaN | NaN | NaN | NaN | NaN | NaN
green | natural extracts | 0 | 1 | 0 | 0 | 0.166 | 60 | 60 | 3 | NaN | NaN | 3
green | natural extracts | 1 | 1 | 0 | 0 | 3 | 70 | 75 | 12 | 500 | 3 | 2
green | natural extracts | 1 | 1 | 0 | 0 | 3 | 70 | 75 | 12 | 500 | 3 | 2
green | natural extracts | 1 | 1 | 0 | 0 | 3 | 70 | 75 | 12 | 500 | 3 | 2
green | natural extracts | 0 | 1 | 0 | 0 | 1.5 | 70 | NaN | NaN | 500 | 2 | 2
green | natural extracts | 0 | 1 | 0 | 0 | 1.16 | 60 | 120 | NaN | 500 | NaN | 3
green | natural extracts | 1 | 1 | 0 | 0 | 2 | 60 | 60 | 12 | NaN | NaN | 1
green | natural extracts | 1 | 1 | 0 | 0 | 2 | 60 | 60 | 12 | NaN | NaN | 1
green | natural extracts | 1 | 1 | 0 | 0 | 2 | 60 | 60 | 12 | NaN | NaN | 1
green | natural extracts | 1 | 1 | 0 | 0 | 2 | 60 | 60 | 12 | 400 | 2 | 3
green | natural extracts | 1 | 1 | 0 | 0 | 2 | 60 | 60 | 12 | 400 | 2 | 3
green | natural extracts | 1 | 1 | 0 | 0 | 2 | 60 | 60 | 12 | 400 | 2 | 3
green | natural extracts | 0 | 1 | 0 | 0 | 1 | 60 | NaN | NaN | 500 | 2 | 1
green | natural extracts | 0 | 1 | 0 | 0 | 2 | 60 | 90 | NaN | 350 | 2 | 3
green | natural extracts | 0 | 1 | 0 | 0 | NaN | NaN | NaN | NaN | 500 | 2 | 3
green | natural extracts | 0 | 1 | 0 | 0 | 2 | 80 | 100 | NaN | 500 | NaN | 3
green | natural extracts | 1 | 1 | 0 | 0 | 2 | 25 | 100 | 2.5 | 600 | 4 | 2
chemical | aqueous | 1 | 0 | 0 | 0 | 1 | 100 | 100 | 48 | 350 | 4 | 3
green | natural extracts | 1 | 1 | 0 | 0 | 3 | 80 | 80 | 12 | 500 | 4 | 3
green | natural extracts | 1 | 1 | 0 | 0 | 3 | 80 | 80 | 12 | 500 | 4 | 3
green | natural extracts | 1 | 1 | 0 | 0 | 3 | 80 | 80 | 12 | 500 | 4 | 3
green | natural extracts | 1 | 1 | 0 | 0 | 3 | 80 | 80 | 12 | 500 | 4 | 3
green | natural extracts | 1 | 1 | 0 | 0 | 3 | 80 | 80 | 12 | 500 | 4 | 3
green | natural extracts | 1 | 1 | 0 | 0 | 3 | 80 | 80 | 12 | 500 | 4 | 3
green | natural extracts | 0 | 1 | 0 | 0 | NaN | 60 | NaN | NaN | 400 | 1 | 3
green | natural extracts | 0 | 1 | 0 | 0 | NaN | 60 | NaN | NaN | 400 | 1 | 3
green | natural extracts | 0 | 1 | 0 | 0 | NaN | 60 | NaN | NaN | 400 | 1 | 3
chemical | aqueous | 1 | 0 | 0 | 0 | 3 | 80 | 60 | NaN | NaN | NaN | NaN
chemical | aqueous | 1 | 0 | 0 | 0 | 3 | 80 | 60 | NaN | NaN | NaN | NaN
chemical | aqueous | 1 | 0 | 0 | 0 | 3 | 80 | 60 | NaN | NaN | NaN | NaN
chemical | aqueous | 1 | 0 | 0 | 0 | 3 | 80 | 60 | NaN | NaN | NaN | NaN
chemical | aqueous | 1 | 0 | 0 | 0 | 3 | 80 | 60 | NaN | NaN | NaN | NaN
chemical | aqueous | 1 | 0 | 0 | 0 | 3 | 80 | 60 | NaN | NaN | NaN | NaN
chemical | aqueous | 1 | 0 | 0 | 0 | 3 | 80 | 60 | NaN | NaN | NaN | NaN
chemical | aqueous | 1 | 0 | 0 | 0 | 3 | 80 | 60 | NaN | NaN | NaN | NaN
chemical | aqueous | 1 | 0 | 0 | 0 | 3 | 80 | 60 | NaN | NaN | NaN | NaN
chemical | aqueous | 1 | 0 | 0 | 0 | 3 | 80 | 60 | NaN | NaN | NaN | NaN
chemical | aqueous | 1 | 0 | 0 | 0 | 3 | 80 | 60 | NaN | NaN | NaN | NaN
chemical | aqueous | 1 | 0 | 0 | 0 | 3 | 80 | 60 | NaN | NaN | NaN | NaN
chemical | aqueous | 1 | 0 | 0 | 0 | 3 | 80 | 60 | NaN | NaN | NaN | NaN
chemical | aqueous | 1 | 0 | 0 | 0 | 3 | 80 | 60 | NaN | NaN | NaN | NaN
chemical | aqueous | 1 | 0 | 0 | 0 | 3 | 80 | 60 | NaN | NaN | NaN | NaN
chemical | aqueous | 1 | 0 | 0 | 0 | 2 | 25 | 100 | 1 | NaN | NaN | 2
chemical | aqueous | 1 | 1 | 0 | 0 | 2 | 25 | 100 | 1 | NaN | NaN | 2
chemical | aqueous | 1 | 1 | 0 | 0 | 2 | 25 | 100 | 1 | NaN | NaN | 2
chemical | aqueous | 1 | 1 | 0 | 0 | 2 | 25 | 100 | 1 | NaN | NaN | 1
chemical | aqueous | 1 | 1 | 0 | 0 | 2 | 25 | 100 | 1 | NaN | NaN | 1
green | natural extracts | 0 | 1 | 0 | 0 | 6 | 70 | NaN | NaN | 100 | 2 | 2
green | natural extracts | 0 | 1 | 0 | 0 | 6 | 70 | NaN | NaN | 100 | 2 | 2
green | natural extracts | 0 | 1 | 0 | 0 | 6 | 70 | NaN | NaN | 100 | 2 | 2
green | natural extracts | 0 | 1 | 0 | 0 | 6 | 70 | NaN | NaN | 200 | 2 | 2
green | natural extracts | 0 | 1 | 0 | 0 | 6 | 70 | NaN | NaN | 200 | 2 | 2
green | natural extracts | 0 | 1 | 0 | 0 | 6 | 70 | NaN | NaN | 200 | 2 | 2
biological | natural extracts | 1 | 1 | 0 | 0 | 24 | 25 | 40 | 4 | NaN | NaN | 1
biological | natural extracts | 1 | 1 | 0 | 0 | 24 | 25 | 40 | 4 | NaN | NaN | 1
biological | natural extracts | 1 | 1 | 0 | 0 | 24 | 25 | 40 | 4 | NaN | NaN | 1
green | natural extracts | 0 | 1 | 0 | 0 | 4 | 90 | NaN | NaN | 400 | 1 | 3
green | natural extracts | 0 | 1 | 0 | 0 | 4 | 90 | NaN | NaN | 400 | 1 | 3
green | natural extracts | 0 | 1 | 0 | 0 | 4 | 90 | NaN | NaN | 400 | 1 | 3
green | natural extracts | 0 | 1 | 0 | 0 | 5 | 150 | 80 | 4 | 400 | 4 | 3
chemical | aqueous | 1 | 0 | 0 | 0 | NaN | 25 | 100 | NaN | 350 | 4 | 3
chemical | aqueous | 1 | 0 | 0 | 0 | NaN | 25 | 100 | NaN | 350 | 4 | 3
chemical | aqueous | 1 | 0 | 0 | 0 | NaN | 25 | 100 | NaN | 350 | 4 | 3
chemical | aqueous | 1 | 1 | 1 | 0 | NaN | 25 | 100 | NaN | 350 | 4 | 3
chemical | aqueous | 1 | 1 | 1 | 0 | NaN | 25 | 100 | NaN | 350 | 4 | 3
chemical | aqueous | 1 | 1 | 1 | 0 | NaN | 25 | 100 | NaN | 350 | 4 | 3
chemical | aqueous | 1 | 1 | 0 | 0 | NaN | 25 | 100 | NaN | 350 | 4 | 2
chemical | aqueous | 1 | 1 | 0 | 0 | NaN | 25 | 100 | NaN | 350 | 4 | 2
chemical | aqueous | 1 | 1 | 0 | 0 | NaN | 25 | 100 | NaN | 350 | 4 | 2
chemical | aqueous | 1 | 1 | 0 | 0 | NaN | 25 | 100 | NaN | 350 | 4 | 2
chemical | aqueous | 1 | 1 | 0 | 0 | NaN | 25 | 100 | NaN | 350 | 4 | 2
green | natural extracts | 0 | 1 | 0 | 0 | 0.066 | 350 | NaN | NaN | NaN | NaN | 3
green | natural extracts | 0 | 1 | 0 | 0 | 0.066 | 350 | NaN | NaN | NaN | NaN | 3
green | natural extracts | 0 | 1 | 0 | 0 | 0.066 | 350 | NaN | NaN | NaN | NaN | 3
green | natural extracts | 0 | 1 | 0 | 0 | 0.066 | 350 | NaN | NaN | NaN | NaN | 3
green | natural extracts | 0 | 1 | 0 | 0 | 0.066 | 350 | NaN | NaN | NaN | NaN | 3
green | natural extracts | 0 | 1 | 0 | 0 | 0.066 | 350 | NaN | NaN | NaN | NaN | 2
green | natural extracts | 0 | 1 | 0 | 0 | 0.066 | 350 | NaN | NaN | NaN | NaN | 2
green | natural extracts | 0 | 1 | 0 | 0 | 0.066 | 350 | NaN | NaN | NaN | NaN | 3
green | natural extracts | 1 | 1 | 0 | 0 | 2 | 80 | 110 | 4 | NaN | NaN | 2
green | natural extracts | 1 | 1 | 0 | 0 | 2 | 80 | 110 | 4 | NaN | NaN | 1
green | natural extracts | 1 | 1 | 0 | 0 | 2 | 80 | 110 | 4 | NaN | NaN | 3
green | natural extracts | 1 | 1 | 0 | 0 | 2 | 80 | 110 | 4 | NaN | NaN | 3
green | natural extracts | 1 | 1 | 0 | 0 | 72 | 80 | NaN | NaN | NaN | NaN | 3
green | natural extracts | 1 | 1 | 0 | 0 | 0.083 | NaN | 60 | 3 | NaN | NaN | 3
green | natural extracts | 0 | 1 | 0 | 0 | 0.066 | 350 | NaN | NaN | 400 | 2 | 2
green | natural extracts | 0 | 1 | 0 | 0 | 0.066 | 350 | NaN | NaN | 400 | 2 | 2
green | natural extracts | 0 | 1 | 0 | 0 | 0.066 | 350 | NaN | NaN | 400 | 2 | 3
green | natural extracts | 0 | 1 | 0 | 0 | 0.066 | 350 | NaN | NaN | 400 | 2 | 3
green | natural extracts | 0 | 1 | 0 | 0 | 0.066 | 350 | NaN | NaN | 400 | 2 | 3
physical-chemical | aqueous | 1 | 0 | 0 | 0 | 0.75 | 27 | NaN | NaN | 350 | NaN | 3
physical-chemical | aqueous | 1 | 0 | 0 | 0 | 0.75 | 27 | NaN | NaN | 350 | NaN | 1
physical-chemical | aqueous | 1 | 0 | 0 | 0 | 0.75 | 27 | NaN | NaN | 350 | NaN | 1
physical-chemical | aqueous | 1 | 0 | 0 | 0 | 0.75 | 27 | NaN | NaN | 350 | NaN | 1
physical-chemical | aqueous | 1 | 0 | 0 | 0 | 0.75 | 27 | NaN | NaN | 350 | NaN | 1
physical-chemical | aqueous | 1 | 0 | 0 | 0 | 0.75 | 27 | NaN | NaN | 350 | NaN | 3
physical-chemical | aqueous | 1 | 0 | 0 | 0 | 0.75 | 27 | NaN | NaN | 350 | NaN | 3
physical-chemical | aqueous | 1 | 0 | 0 | 0 | 0.75 | 27 | NaN | NaN | 350 | NaN | 1
physical-chemical | aqueous | 1 | 0 | 0 | 0 | 0.75 | 27 | NaN | NaN | 350 | NaN | 1
physical-chemical | aqueous | 1 | 0 | 0 | 0 | 0.75 | 27 | NaN | NaN | 350 | NaN | 3
physical-chemical | aqueous | 1 | 0 | 0 | 0 | 0.75 | 27 | NaN | NaN | 350 | NaN | 3
physical-chemical | aqueous | 1 | 0 | 0 | 0 | 0.75 | 27 | NaN | NaN | 350 | NaN | 3
physical-chemical | aqueous | 1 | 0 | 0 | 0 | 0.75 | 27 | NaN | NaN | 350 | NaN | 2
physical-chemical | aqueous | 1 | 0 | 0 | 0 | 0.75 | 27 | NaN | NaN | 350 | NaN | 2
physical-chemical | aqueous | 1 | 0 | 0 | 0 | 0.75 | 27 | NaN | NaN | 350 | NaN | 2
physical-chemical | aqueous | 1 | 0 | 0 | 0 | 0.75 | 27 | NaN | NaN | 350 | NaN | 2
physical-chemical | aqueous | 1 | 0 | 0 | 0 | 0.75 | 27 | NaN | NaN | 350 | NaN | 3
physical-chemical | aqueous | 1 | 0 | 0 | 0 | 0.75 | 27 | NaN | NaN | 350 | NaN | 3
physical | aqueous | 1 | 0 | 0 | 0 | 0.74 | NaN | 80 | 12 | NaN | NaN | 1
chemical | natural extracts | 0 | 1 | 0 | 0 | NaN | 375 | NaN | NaN | 600 | 3 | 3
green | natural extracts | 0 | 1 | 0 | 0 | NaN | 60 | NaN | NaN | 400 | 2 | 2
green | natural extracts | 0 | 1 | 0 | 0 | 3 | 70 | 100 | 24 | 450 | 4 | 3
chemical | aqueous | 1 | 0 | 0 | 0 | 1 | 25 | 60 | 24 | 300 | 1 | 3
chemical | aqueous | 1 | 0 | 0 | 0 | 1 | 25 | 60 | 24 | 500 | 1 | 3
chemical | aqueous | 1 | 0 | 0 | 0 | 1 | 25 | 60 | 24 | 700 | 1 | 3
green | natural extracts | 1 | 1 | 0 | 0 | 4 | NaN | 80 | 2 | NaN | NaN | 3
green | natural extracts | 0 | 1 | 0 | 0 | 70 | 2 | NaN | NaN | 300 | 2 | 3
green | natural extracts | 0 | 1 | 0 | 0 | 70 | 2 | NaN | NaN | 300 | 2 | 3
green | natural extracts | 0 | 1 | 0 | 0 | 70 | 2 | NaN | NaN | 300 | 2 | 3
green | natural extracts | 0 | 1 | 0 | 0 | 70 | 2 | NaN | NaN | 300 | 2 | 3
green | natural extracts | 0 | 1 | 0 | 0 | NaN | 400 | NaN | NaN | NaN | NaN | 3
green | natural extracts | 0 | 1 | 0 | 0 | NaN | 400 | NaN | NaN | NaN | NaN | 3
green | natural extracts | 0 | 1 | 0 | 0 | NaN | 400 | NaN | NaN | NaN | NaN | 3
green | natural extracts | 0 | 1 | 0 | 0 | NaN | 400 | NaN | NaN | NaN | NaN | 3
green | natural extracts | 0 | 1 | 0 | 0 | NaN | 400 | NaN | NaN | NaN | NaN | 3
green | natural extracts | 0 | 1 | 0 | 0 | NaN | 400 | NaN | NaN | NaN | NaN | 3
green | natural extracts | 0 | 1 | 0 | 0 | NaN | 400 | NaN | NaN | NaN | NaN | 3
green | natural extracts | 0 | 1 | 0 | 0 | NaN | 400 | NaN | NaN | NaN | NaN | 3
green | natural extracts | 0 | 1 | 0 | 0 | NaN | 400 | NaN | NaN | NaN | NaN | 3
chemical | polyols | 0 | 1 | 1 | 0 | 1 | 180 | NaN | NaN | NaN | NaN | 3
chemical | polyols | 0 | 1 | 1 | 0 | 1 | 180 | NaN | NaN | NaN | NaN | 3
chemical | polyols | 0 | 1 | 1 | 0 | 1 | 180 | NaN | NaN | NaN | NaN | 3
chemical | polyols | 0 | 1 | 1 | 0 | 1 | 180 | NaN | NaN | NaN | NaN | 3
chemical | polyols | 0 | 1 | 1 | 0 | 1 | 180 | NaN | NaN | NaN | NaN | 3
chemical | polyols | 0 | 1 | 1 | 0 | 1 | 180 | NaN | NaN | NaN | NaN | 3
chemical | polyols | 0 | 1 | 1 | 0 | 1 | 180 | NaN | NaN | NaN | NaN | 3
chemical | polyols | 0 | 1 | 1 | 0 | 1 | 180 | NaN | NaN | NaN | NaN | 3
chemical | aqueous | 1 | 0 | 0 | 0 | 6 | NaN | 60 | 4 | NaN | NaN | 2
chemical | aqueous | 1 | 0 | 0 | 0 | 6 | NaN | 60 | 4 | NaN | NaN | 3
chemical | aqueous | 1 | 0 | 0 | 0 | 6 | NaN | 60 | 4 | NaN | NaN | 3
biological | aqueous | 1 | 0 | 0 | 0 | 1 | 25 | NaN | NaN | 300 | 1 | 3
biological | biopolymer | 1 | 0 | 0 | 0 | 1 | 25 | NaN | NaN | 300 | 1 | 1
biological | biopolymer | 1 | 0 | 0 | 0 | 1 | 25 | NaN | NaN | 300 | 1 | 1
biological | biopolymer | 1 | 0 | 0 | 0 | 1 | 25 | NaN | NaN | 300 | 1 | 1
chemical | synthetic polymer | 0 | 1 | 0 | 0 | 0.5 | 90 | 90 | 0.5 | NaN | NaN | 1
chemical | synthetic polymer | 0 | 1 | 0 | 0 | 0.5 | 90 | 90 | 0.5 | NaN | NaN | 1
chemical | synthetic polymer | 0 | 1 | 0 | 0 | 0.5 | 90 | 90 | 0.5 | NaN | NaN | 1
chemical | synthetic polymer | 0 | 1 | 0 | 0 | 0.5 | 90 | 90 | 0.5 | NaN | NaN | 1
chemical | synthetic polymer | 0 | 1 | 0 | 0 | 0.5 | 90 | 90 | 0.5 | NaN | NaN | 1
chemical | synthetic polymer | 0 | 1 | 0 | 0 | 0.5 | 90 | 90 | 0.5 | NaN | NaN | 1
chemical | synthetic polymer | 0 | 1 | 0 | 0 | 0.5 | 90 | 90 | 0.5 | NaN | NaN | 1
chemical | aqueous | 1 | 0 | 0 | 0 | 1 | 60 | 100 | 8 | NaN | NaN | 2
chemical | aqueous | 1 | 0 | 0 | 0 | 1 | 60 | 100 | 8 | NaN | NaN | 2
chemical | aqueous | 1 | 0 | 0 | 0 | 1 | 60 | 100 | 8 | NaN | NaN | 2
chemical | aqueous | 1 | 0 | 0 | 0 | 1 | 60 | 100 | 8 | NaN | NaN | 2
chemical | aqueous | 1 | 0 | 0 | 0 | 1 | 60 | 100 | 8 | NaN | NaN | 2
chemical | aqueous | 1 | 0 | 0 | 0 | 1 | 60 | 100 | 8 | NaN | NaN | 2
chemical | aqueous | 1 | 0 | 0 | 0 | 1 | 60 | 100 | 8 | NaN | NaN | 2
physical | aqueous | 1 | 0 | 0 | 0 | 2 | 60 | 60 | 12 | NaN | NaN | 2
physical | aqueous | 1 | 0 | 0 | 0 | 2 | 60 | 60 | 12 | NaN | NaN | 2
physical | aqueous | 1 | 0 | 0 | 0 | 2 | 60 | 60 | 12 | NaN | NaN | 2
physical-chemical | surfactants | 0 | 0 | 0 | 1 | 0.5 | 25 | 400 | 0.5 | NaN | NaN | 2
physical-chemical | biopolymer | 0 | 1 | 0 | 0 | 0.5 | 25 | 400 | 0.5 | NaN | NaN | 3
physical-chemical | surfactants | 0 | 0 | 0 | 1 | 0.5 | 25 | 400 | 0.5 | NaN | NaN | 1
green | natural extracts | 0 | 1 | 0 | 0 | 4 | 70 | NaN | NaN | NaN | NaN | 3
green | natural extracts | 0 | 1 | 0 | 0 | 4 | 70 | NaN | NaN | NaN | NaN | 3
green | natural extracts | 0 | 1 | 0 | 0 | 4 | 70 | NaN | NaN | NaN | NaN | 3
green | natural extracts | 0 | 1 | 0 | 0 | NaN | 80 | 90 | NaN | 600 | 2 | 2
green | natural extracts | 0 | 1 | 0 | 0 | NaN | 80 | 90 | NaN | 600 | 2 | 2
green | natural extracts | 0 | 1 | 0 | 0 | NaN | 80 | 90 | NaN | 600 | 2 | 2
green | natural extracts | 1 | 1 | 0 | 0 | 2 | 25 | NaN | NaN | NaN | NaN | 3
chemical | aqueous | 1 | 0 | 0 | 0 | 8 | 65 | 90 | 2 | 550 | 2 | 3
green | natural extracts | 0 | 1 | 0 | 0 | NaN | 80 | NaN | NaN | 450 | 2 | 3
green | natural extracts | 0 | 1 | 0 | 0 | NaN | 80 | NaN | NaN | 450 | 2 | 3
green | natural extracts | 0 | 1 | 0 | 0 | NaN | 80 | NaN | NaN | 450 | 2 | 3
green | natural extracts | 1 | 1 | 0 | 0 | 2 | 80 | NaN | NaN | NaN | NaN | 2
biological | Culture media | 0 | 0 | 0 | 0 | 48 | 37 | NaN | NaN | NaN | NaN | 1
biological | Culture media | 0 | 0 | 0 | 0 | 48 | 37 | NaN | NaN | NaN | NaN | 1
biological | Culture media | 0 | 0 | 0 | 0 | 48 | 37 | NaN | NaN | NaN | NaN | 1
chemical | aqueous | 1 | 0 | 0 | 0 | 4 | 25 | 100 | 24 | NaN | NaN | 3
chemical | aqueous | 1 | 0 | 0 | 0 | 4 | 25 | 100 | 24 | NaN | NaN | 3
chemical | aqueous | 1 | 0 | 0 | 0 | 4 | 25 | 100 | 24 | NaN | NaN | 3
chemical | alcohols | 0 | 1 | 0 | 0 | 4 | 180 | 100 | 24 | NaN | NaN | 1
chemical | alcohols | 0 | 1 | 0 | 0 | 4 | 180 | 100 | 24 | NaN | NaN | 1
chemical | alcohols | 0 | 1 | 0 | 0 | 4 | 180 | 100 | 24 | NaN | NaN | 1
green | natural extracts | 0 | 1 | 0 | 0 | 2 | 100 | 80 | NaN | 400 | 2 | 3
green | natural extracts | 0 | 1 | 0 | 0 | 2 | 100 | 80 | NaN | 400 | 2 | NaN
green | natural extracts | 0 | 1 | 0 | 0 | 2 | 100 | 80 | NaN | 400 | 2 | NaN
green | natural extracts | 0 | 1 | 0 | 0 | 2 | 100 | 80 | NaN | 400 | 2 | 3
green | natural extracts | 0 | 1 | 0 | 0 | 2 | 100 | 80 | NaN | 400 | 2 | 3
green | natural extracts | 0 | 1 | 0 | 0 | 2 | 100 | 80 | NaN | 400 | 2 | 3
green | natural extracts | 0 | 1 | 0 | 0 | 0.25 | 25 | NaN | NaN | NaN | NaN | 3
green | natural extracts | 0 | 1 | 0 | 0 | 1 | 60 | 80 | NaN | 350 | 3 | 3
green | natural extracts | 0 | 1 | 0 | 0 | 1 | 60 | 80 | NaN | 350 | 3 | 3
green | natural extracts | 0 | 1 | 0 | 0 | 1 | 60 | 80 | NaN | 350 | 3 | 3
green | natural extracts | 0 | 1 | 0 | 0 | 2 | 60 | 80 | NaN | NaN | NaN | 3
chemical | alcohols | 1 | 0 | 0 | 0 | 3 | 180 | 80 | 12 | NaN | NaN | 3
chemical | alcohols | 1 | 0 | 0 | 0 | 3 | 180 | 80 | 12 | NaN | NaN | 3
chemical | alcohols | 1 | 0 | 0 | 0 | 3 | 180 | 80 | 12 | NaN | NaN | 3
chemical | alcohols | 1 | 0 | 0 | 0 | 3 | 180 | 80 | 12 | NaN | NaN | 2
chemical | alcohols | 1 | 0 | 0 | 0 | 3 | 180 | 80 | 12 | NaN | NaN | 2
chemical | alcohols | 1 | 0 | 0 | 0 | 3 | 180 | 80 | 12 | NaN | NaN | 2
chemical | alcohols | 1 | 0 | 0 | 0 | 3 | 180 | 80 | 12 | NaN | NaN | 3
chemical | alcohols | 1 | 0 | 0 | 0 | 3 | 180 | 80 | 12 | NaN | NaN | 3
chemical | alcohols | 1 | 0 | 0 | 0 | 3 | 180 | 80 | 12 | NaN | NaN | 3
chemical | aqueous | 1 | 0 | 0 | 0 | 0.166 | NaN | 60 | 24 | NaN | NaN | 1
green | natural extracts | 1 | 0 | 0 | 0 | 0.166 | NaN | 60 | 24 | NaN | NaN | 3
chemical | aqueous | 1 | 0 | 0 | 0 | NaN | 80 | 80 | 2 | NaN | NaN | 3
chemical | aqueous | 1 | 0 | 0 | 0 | NaN | 80 | 80 | 2 | NaN | NaN | 3
chemical | aqueous | 1 | 0 | 0 | 0 | NaN | 80 | 80 | 2 | NaN | NaN | 3
chemical | aqueous | 1 | 0 | 0 | 0 | NaN | 80 | 80 | 2 | NaN | NaN | 3
chemical | aqueous | 1 | 0 | 0 | 0 | NaN | 80 | 80 | 2 | NaN | NaN | 3
chemical | aqueous | 1 | 0 | 0 | 0 | NaN | 80 | 80 | 2 | NaN | NaN | 3
chemical | aqueous | 1 | 0 | 0 | 0 | NaN | 80 | 80 | 2 | NaN | NaN | 3
chemical | aqueous | 1 | 0 | 0 | 0 | NaN | 80 | 80 | 2 | NaN | NaN | 3
chemical | aqueous | 1 | 0 | 0 | 0 | NaN | 80 | 80 | 2 | NaN | NaN | 3
chemical | aqueous | 1 | 1 | 0 | 0 | NaN | 100 | 80 | 2 | NaN | NaN | 2
chemical | aqueous | 1 | 1 | 0 | 0 | NaN | 100 | 80 | 2 | NaN | NaN | 2
chemical | aqueous | 1 | 1 | 0 | 0 | NaN | 100 | 80 | 2 | NaN | NaN | 2
chemical | aqueous | 1 | 1 | 0 | 0 | NaN | 120 | 80 | 2 | NaN | NaN | 1
chemical | aqueous | 1 | 1 | 0 | 0 | NaN | 140 | 80 | 2 | NaN | NaN | 3
green | natural extracts | 1 | 1 | 0 | 0 | 2 | 25 | 100 | 24 | NaN | NaN | 2
green | natural extracts | 1 | 1 | 0 | 0 | 2 | 25 | 100 | 24 | 550 | 3 | 3
chemical | aqueous | 0 | 1 | 0 | 0 | 0.166 | NaN | 70 | 2 | NaN | NaN | 3
chemical | aqueous | 0 | 1 | 0 | 0 | 0.166 | NaN | 70 | 2 | NaN | NaN | 3
chemical | aqueous | 0 | 1 | 0 | 0 | 0.166 | NaN | 70 | 2 | NaN | NaN | 3
chemical | aqueous | 1 | 0 | 0 | 0 | 2 | 60 | 60 | NaN | NaN | NaN | 3
chemical | aqueous | 1 | 0 | 1 | 0 | 1 | NaN | 80 | 12 | 180 | 2 | 3
chemical | aqueous | 0 | 0 | 1 | 1 | 24 | 140 | 60 | 24 | NaN | NaN | 2
chemical | aqueous | 0 | 0 | 1 | 1 | 24 | 140 | 60 | 24 | NaN | NaN | 2
chemical | aqueous | 0 | 0 | 1 | 1 | 24 | 140 | 60 | 24 | NaN | NaN | 2
chemical | aqueous | 0 | 0 | 1 | 1 | 24 | 140 | 60 | 24 | NaN | NaN | 2
chemical | aqueous | 1 | 0 | 0 | 0 | 2 | 85 | NaN | NaN | 400 | 2 | 3
chemical | aqueous | 1 | 0 | 0 | 0 | 2 | 85 | NaN | NaN | 550 | 3 | NaN
chemical | aqueous | 1 | 1 | 0 | 0 | 12 | 25 | 80 | 5 | 500 | 2 | 2
chemical | aqueous | 1 | 0 | 1 | 0 | 1 | 25 | NaN | NaN | 300 | 3 | 3
chemical | aqueous | 1 | 0 | 1 | 0 | NaN | 25 | 110 | 1.5 | 700 | 3 | 3
chemical | aqueous | 1 | 0 | 1 | 0 | NaN | 25 | 110 | 1.5 | 700 | 3 | 3
chemical | aqueous | 1 | 0 | 1 | 0 | NaN | 25 | 110 | 1.5 | 700 | 3 | 3
chemical | aqueous | 1 | 1 | 1 | 0 | 0.5 | NaN | 100 | 48 | 400 | 3 | 3
chemical | aqueous | 0 | 1 | 0 | 0 | 3 | 130 | 80 | 2 | 300 | 3 | 3
green | natural extracts | 1 | 0 | 0 | 0 | 0.75 | 37 | 100 | 4 | NaN | NaN | 2
green | aqueous | 1 | 0 | 0 | 0 | 2 | 25 | 80 | 20 | 400 | 2 | 3
chemical | aqueous | 0 | 1 | 0 | 0 | 10 | 95 | NaN | NaN | NaN | NaN | 1
chemical | aqueous | 0 | 1 | 0 | 0 | 10 | 95 | NaN | NaN | NaN | NaN | 1
chemical | aqueous | 0 | 1 | 0 | 0 | 10 | 95 | NaN | NaN | NaN | NaN | 1
green | natural extracts | 1 | 0 | 0 | 0 | 2 | 60 | 120 | 8 | 400 | 2 | 3
green | natural extracts | 1 | 0 | 0 | 0 | 2 | 60 | 120 | 8 | 400 | 2 | 3
green | natural extracts | 1 | 0 | 0 | 0 | 2 | 60 | 120 | 8 | 400 | 2 | 3
green | natural extracts | 0 | 1 | 0 | 0 | 2 | 70 | 100 | NaN | 300 | 3 | 3
green | natural extracts | 0 | 1 | 0 | 0 | 2 | 70 | 100 | NaN | 300 | 3 | 3
green | natural extracts | 0 | 1 | 0 | 0 | 2 | 70 | 100 | NaN | 300 | 3 | 3
chemical | polyols | 0 | 1 | 1 | 0 | 1 | 180 | 60 | 6 | NaN | NaN | 3
chemical | polyols | 0 | 1 | 1 | 0 | 1 | 180 | 60 | 6 | NaN | NaN | 3
chemical | polyols | 0 | 1 | 1 | 0 | 1 | 180 | 60 | 6 | NaN | NaN | 3
chemical | alcohols | 1 | 0 | 0 | 0 | 2.5 | 60 | 4 | NaN | NaN | NaN | 3
green | natural extracts | 0 | 1 | 0 | 0 | 24 | 30 | NaN | NaN | NaN | NaN | 3
chemical | aqueous | 1 | 0 | 0 | 0 | 12 | 90 | 80 | 24 | 350 | 3 | 1
green | natural extracts | 1 | 1 | 0 | 0 | 24 | 25 | 45 | NaN | 400 | 2 | 3
green | natural extracts | 1 | 1 | 0 | 0 | 24 | 25 | 45 | NaN | 400 | 2 | 3
green | natural extracts | 1 | 1 | 0 | 0 | 24 | 25 | 45 | NaN | 400 | 2 | 3
physical | aqueous | 1 | 1 | 0 | 0 | 0.5 | 25 | NaN | NaN | NaN | NaN | 3
physical | aqueous | 1 | 1 | 0 | 0 | 0.5 | 25 | NaN | NaN | NaN | NaN | 3
physical | aqueous | 1 | 1 | 0 | 0 | 0.5 | 25 | NaN | NaN | NaN | NaN | 3
physical | aqueous | 1 | 1 | 0 | 0 | 0.5 | 25 | NaN | NaN | NaN | NaN | 3
physical | aqueous | 1 | 1 | 0 | 0 | 0.5 | 25 | NaN | NaN | NaN | NaN | 3
physical | aqueous | 1 | 0 | 0 | 0 | 0.5 | 25 | NaN | NaN | NaN | NaN | 3
physical | aqueous | 1 | 0 | 0 | 0 | 0.5 | 25 | NaN | NaN | NaN | NaN | 3
physical | aqueous | 1 | 0 | 0 | 0 | 0.5 | 25 | NaN | NaN | NaN | NaN | 3
physical | aqueous | 0 | 1 | 0 | 0 | 0.083 | 600 | NaN | NaN | NaN | NaN | 3
physical | aqueous | 0 | 0 | 1 | 0 | 0.083 | 600 | NaN | NaN | NaN | NaN | 3
physical | aqueous | 0 | 0 | 1 | 0 | 0.083 | 600 | NaN | NaN | NaN | NaN | 3
physical | aqueous | 0 | 0 | 1 | 0 | 0.083 | 600 | NaN | NaN | NaN | NaN | 3
physical | aqueous | 0 | 0 | 0 | 0 | 0.083 | 600 | NaN | NaN | NaN | NaN | 3
chemical | aqueous | 0 | 1 | 0 | 0 | 4.5 | 90 | 100 | 0.25 | NaN | NaN | 1
chemical | aqueous | 0 | 1 | 0 | 0 | 4.5 | 90 | 100 | 0.25 | NaN | NaN | 1
chemical | aqueous | 0 | 1 | 0 | 0 | 4.5 | 90 | 100 | 0.25 | NaN | NaN | 1
chemical | aqueous | 0 | 1 | 0 | 0 | 4.5 | 90 | 100 | 0.25 | NaN | NaN | 1
chemical | aqueous | 0 | 1 | 0 | 0 | 4.5 | 90 | 100 | 0.25 | NaN | NaN | 1
chemical | aqueous | 0 | 1 | 0 | 0 | 4.5 | 90 | 100 | 0.25 | NaN | NaN | 1
chemical | aqueous | 0 | 1 | 0 | 0 | 4.5 | 90 | 100 | 0.25 | NaN | NaN | 1
physical | NaN | 0 | 0 | 0 | 0 | 12 | 300 | NaN | NaN | NaN | NaN | 1
physical | NaN | 0 | 0 | 0 | 0 | 12 | 300 | NaN | NaN | NaN | NaN | 1
physical | NaN | 0 | 0 | 0 | 0 | 12 | 300 | NaN | NaN | NaN | NaN | 1
biological | Culture media | 0 | 0 | 0 | 0 | NaN | 37 | 0 | NaN | NaN | NaN | 3
chemical | aqueous | 0 | 0 | 0 | 1 | 24 | 40 | 120 | 2 | 600 | 4 | 3
chemical | aqueous | 1 | 0 | 0 | 0 | NaN | 25 | NaN | NaN | NaN | NaN | 3
chemical | aqueous | 1 | 0 | 0 | 0 | NaN | 25 | NaN | NaN | 300 | NaN | 3
chemical | aqueous | 1 | 0 | 0 | 0 | NaN | 25 | NaN | NaN | 500 | NaN | 3
chemical | aqueous | 1 | 0 | 0 | 0 | NaN | 25 | NaN | NaN | NaN | NaN | 3
chemical | aqueous | 1 | 0 | 0 | 0 | NaN | 25 | NaN | NaN | 300 | NaN | 3
chemical | aqueous | 1 | 0 | 0 | 0 | NaN | 25 | NaN | NaN | 500 | NaN | 3
chemical | aqueous | 0 | 1 | 0 | 0 | 0.5 | 160 | 80 | NaN | NaN | NaN | 3
chemical | aqueous | 0 | 1 | 0 | 0 | 0.5 | 160 | 80 | NaN | NaN | NaN | 3
chemical | aqueous | 0 | 1 | 0 | 0 | 0.5 | 160 | 80 | NaN | NaN | NaN | 3
chemical | aqueous | 0 | 1 | 0 | 0 | 0.5 | 160 | 80 | NaN | NaN | NaN | 1
chemical | aqueous | 0 | 1 | 0 | 0 | 0.5 | 160 | 80 | NaN | NaN | NaN | 1
chemical | aqueous | 0 | 1 | 0 | 0 | 0.5 | 160 | 80 | NaN | NaN | NaN | 1
chemical | aqueous | 0 | 1 | 0 | 0 | 0.5 | 160 | 80 | NaN | NaN | NaN | 3
chemical | aqueous | 0 | 1 | 0 | 0 | 0.5 | 160 | 80 | NaN | NaN | NaN | 3
green | natural extracts | 0 | 1 | 0 | 0 | 2 | 50 | 100 | 8 | 500 | 5 | 3
green | natural extracts | 0 | 1 | 0 | 0 | 2 | 50 | 100 | 8 | 500 | 5 | 1
green | natural extracts | 0 | 1 | 0 | 0 | 2 | 50 | 100 | 8 | 500 | 5 | 3
green | natural extracts | 0 | 1 | 0 | 0 | 2 | 50 | 100 | 8 | 500 | 5 | 3
green | natural extracts | 0 | 1 | 0 | 0 | 2 | 50 | 100 | 8 | 500 | 5 | 1
green | natural extracts | 0 | 1 | 0 | 0 | 2 | 50 | 100 | 8 | 500 | 5 | 2
green | natural extracts | 0 | 1 | 0 | 0 | 2 | 50 | 100 | 8 | 500 | 5 | 3
green | natural extracts | 0 | 1 | 0 | 0 | 2 | 50 | 100 | 8 | 500 | 5 | 3
green | natural extracts | 0 | 1 | 0 | 0 | 2 | 50 | 100 | 8 | 500 | 5 | 1
physical-chemical | aqueous | 0 | 0 | 0 | 0 | NaN | 400 | NaN | NaN | NaN | NaN | 3
physical-chemical | aqueous | 0 | 0 | 0 | 0 | NaN | 400 | NaN | NaN | NaN | NaN | 1
physical-chemical | aqueous | 0 | 1 | 0 | 0 | NaN | 400 | NaN | NaN | NaN | NaN | 2
green | natural extracts | 0 | 1 | 0 | 0 | 1 | 80 | NaN | NaN | 400 | 2 | 3
chemical | aqueous | 1 | 0 | 0 | 0 | 2 | 25 | 80 | 2 | 400 | 2 | 3
biological | aqueous | 0 | 1 | 0 | 0 | 24 | 75 | 100 | 24 | 400 | 2 | 3
biological | aqueous | 0 | 1 | 0 | 0 | 24 | 75 | 100 | 24 | 400 | 2 | 3
green | natural extracts | 0 | 1 | 0 | 0 | 0.5 | 50 | 30 | NaN | NaN | NaN | 3
green | natural extracts | 0 | 1 | 0 | 0 | 0.5 | 50 | 60 | 4 | NaN | NaN | 3
green | natural extracts | 0 | 1 | 0 | 0 | 0.5 | 50 | 100 | 4 | NaN | NaN | 3
chemical | aqueous | 1 | 1 | 0 | 0 | 2 | 180 | 80 | 1 | NaN | NaN | 3
chemical | aqueous | 1 | 0 | 0 | 1 | 24 | 120 | 75 | 8 | NaN | NaN | 2
chemical | aqueous | 1 | 0 | 0 | 1 | 24 | 150 | 75 | 8 | NaN | NaN | 2
chemical | aqueous | 1 | 0 | 0 | 1 | 24 | 180 | 75 | 8 | NaN | NaN | 2
green | natural extracts | 1 | 1 | 0 | 0 | 1 | 60 | 60 | NaN | NaN | NaN | 3
green | natural extracts | 1 | 1 | 0 | 0 | 1 | 60 | 60 | NaN | NaN | NaN | 3
green | natural extracts | 1 | 1 | 0 | 0 | 1 | 60 | 60 | NaN | NaN | NaN | 3
physical-chemical | aqueous | 0 | 0 | 0 | 0 | 0.416 | 450 | NaN | NaN | 500 | 2 | 3
physical | NaN | 0 | 0 | 0 | 0 | 12 | 300 | NaN | NaN | NaN | NaN | 1
physical | NaN | 0 | 0 | 0 | 0 | 12 | 500 | NaN | NaN | NaN | NaN | 1
physical | NaN | 0 | 0 | 0 | 0 | 12 | 700 | NaN | NaN | NaN | NaN | 1
biological | natural extracts | 0 | 1 | 0 | 0 | NaN | 80 | 90 | NaN | 600 | 1 | NaN
biological | natural extracts | 0 | 1 | 0 | 0 | NaN | 80 | 90 | NaN | 600 | 2 | 2
biological | natural extracts | 0 | 1 | 0 | 0 | NaN | 80 | 90 | NaN | 600 | 3 | NaN
green | natural extracts | 1 | 1 | 0 | 0 | 24 | 60 | 25 | 24 | 400 | 2 | 3
green | natural extracts | 0 | 1 | 0 | 0 | 1 | 80 | NaN | NaN | 700 | NaN | 3
green | natural extracts | 1 | 1 | 0 | 0 | 24 | 60 | 60 | NaN | NaN | NaN | 2
green | natural extracts | 1 | 1 | 0 | 0 | 24 | 60 | 60 | NaN | NaN | NaN | 2
green | natural extracts | 1 | 1 | 0 | 0 | 24 | 60 | 60 | NaN | NaN | NaN | 2
green | natural extracts | 1 | 1 | 0 | 0 | 24 | 60 | 60 | NaN | NaN | NaN | 2
green | natural extracts | 1 | 1 | 0 | 0 | 24 | 60 | 60 | NaN | NaN | NaN | 2
green | natural extracts | 1 | 1 | 0 | 0 | 24 | 60 | 60 | NaN | NaN | NaN | 2
green | natural extracts | 1 | 1 | 0 | 0 | 24 | 60 | 60 | NaN | NaN | NaN | 2
green | natural extracts | 1 | 1 | 0 | 0 | 24 | 60 | 60 | NaN | NaN | NaN | 2
green | natural extracts | 1 | 1 | 0 | 0 | 24 | 60 | 60 | NaN | NaN | NaN | 2
chemical | aqueous | 1 | 0 | 0 | 0 | 24 | 100 | 100 | 48 | 350 | 4 | 3
chemical | aqueous | 0 | 0 | 0 | 0 | NaN | 25 | 100 | NaN | 500 | 5 | 1
chemical | aqueous | 0 | 0 | 0 | 1 | 24 | 90 | 110 | NaN | 90 | 0.5 | 2
chemical | aqueous | 0 | 0 | 0 | 1 | 24 | 90 | 110 | NaN | 90 | 0.5 | 3
chemical | aqueous | 0 | 0 | 0 | 1 | 24 | 90 | 110 | NaN | 90 | 0.5 | 3
chemical | aqueous | 0 | 0 | 0 | 1 | 24 | 90 | 110 | NaN | 90 | 0.5 | 3
chemical | aqueous | 0 | 0 | 0 | 1 | 24 | 90 | 110 | NaN | 90 | 0.5 | 1
chemical | aqueous | 0 | 0 | 0 | 1 | 24 | 70 | 110 | NaN | 70 | 0.5 | 3
chemical | aqueous | 0 | 0 | 0 | 1 | 24 | 110 | 110 | NaN | 110 | 0.5 | 3
chemical | aqueous | 0 | 0 | 0 | 1 | 24 | 90 | 110 | NaN | 90 | 0.5 | 2
green | natural extracts | 1 | 1 | 0 | 0 | 2 | NaN | 60 | 8 | NaN | NaN | 3
biological | aqueous | 0 | 1 | 0 | 0 | 24 | 80 | 80 | 24 | NaN | NaN | 3
green | natural extracts | 1 | 1 | 0 | 0 | 2 | 25 | 60 | 5 | NaN | NaN | 3
chemical | aqueous | 1 | 0 | 0 | 0 | 6 | 180 | 60 | NaN | NaN | NaN | 1
chemical | aqueous | 1 | 0 | 0 | 0 | 12 | 180 | 60 | NaN | NaN | NaN | 1
chemical | aqueous | 1 | 0 | 0 | 0 | 18 | 180 | 60 | NaN | NaN | NaN | 1
chemical | aqueous | 1 | 0 | 0 | 0 | 24 | 180 | 60 | NaN | NaN | NaN | 1
chemical | alcohols | 0 | 0 | 0 | 0 | 24 | 180 | 60 | 6 | NaN | NaN | 3
chemical | alcohols | 0 | 0 | 0 | 0 | 24 | 180 | 60 | 6 | NaN | NaN | 3
chemical | aqueous | 0 | 1 | 0 | 0 | 24 | 180 | 60 | 6 | NaN | NaN | 1
chemical | aqueous | 0 | 1 | 0 | 0 | 24 | 180 | 60 | 6 | NaN | NaN | 1
chemical | aqueous | 0 | 0 | 0 | 0 | 24 | 180 | 60 | 6 | NaN | NaN | 3
chemical | aqueous | 1 | 0 | 0 | 0 | 6 | 120 | 60 | 10 | NaN | NaN | 1
chemical | aqueous | 1 | 0 | 0 | 0 | 12 | 120 | 60 | 10 | NaN | NaN | 1
chemical | aqueous | 1 | 0 | 0 | 0 | 18 | 120 | 60 | 10 | NaN | NaN | 1
chemical | aqueous | 1 | 0 | 0 | 0 | 24 | 120 | 60 | 10 | NaN | NaN | 1
chemical | aqueous | 1 | 0 | 0 | 0 | 6 | 150 | 60 | 10 | NaN | NaN | 1
chemical | aqueous | 1 | 0 | 0 | 0 | 12 | 150 | 60 | 10 | NaN | NaN | 1
chemical | aqueous | 1 | 0 | 0 | 0 | 18 | 150 | 60 | 10 | NaN | NaN | 1
chemical | aqueous | 1 | 0 | 0 | 0 | 24 | 150 | 60 | 10 | NaN | NaN | 1
chemical | aqueous | 1 | 0 | 0 | 0 | 0.5 | 180 | 60 | 8 | NaN | NaN | 2
chemical | aqueous | 1 | 0 | 0 | 0 | 0.5 | 180 | 60 | 8 | NaN | NaN | 2
chemical | aqueous | 1 | 0 | 0 | 0 | 0.5 | 180 | 60 | 8 | NaN | NaN | 2
chemical | aqueous | 1 | 0 | 0 | 0 | 0.5 | 180 | 60 | 8 | NaN | NaN | 2
chemical | aqueous | 1 | 0 | 0 | 0 | 12 | 180 | 60 | 8 | NaN | NaN | 3
chemical | aqueous | 1 | 0 | 0 | 0 | 12 | 180 | 60 | 8 | NaN | NaN | 3
chemical | aqueous | 1 | 0 | 0 | 0 | 12 | 180 | 60 | 8 | NaN | NaN | 3
chemical | aqueous | 1 | 0 | 0 | 0 | 12 | 180 | 60 | 8 | NaN | NaN | 3
chemical | aqueous | 1 | 1 | 0 | 0 | 5 | 70 | 70 | 48 | NaN | NaN | 1
green | natural extracts | 1 | 1 | 0 | 0 | 3 | 60 | 80 | 2 | NaN | NaN | 3
chemical | aqueous | 1 | 0 | 0 | 0 | 20 | 120 | 70 | NaN | NaN | NaN | 3
chemical | aqueous | 1 | 1 | 0 | 0 | 1 | 80 | 80 | NaN | NaN | NaN | 2
green | natural extracts | 1 | 1 | 0 | 0 | 1 | 60 | NaN | NaN | NaN | NaN | 3
green | natural extracts | 0 | 1 | 0 | 0 | 20 | 25 | 100 | 2 | 500 | 2 | 3
green | natural extracts | 0 | 1 | 0 | 0 | 1 | 200 | 25 | 24 | NaN | NaN | 3
green | natural extracts | 0 | 1 | 0 | 0 | 1 | 400 | 25 | 24 | NaN | NaN | 3
green | natural extracts | 0 | 1 | 0 | 0 | 1 | 600 | 25 | 24 | NaN | NaN | 2
green | natural extracts | 0 | 1 | 0 | 0 | 1 | 800 | 25 | 24 | NaN | NaN | 2
green | natural extracts | 0 | 1 | 0 | 0 | 48 | 25 | 200 | 24 | NaN | NaN | 3
chemical | aqueous | 1 | 0 | 0 | 0 | 24 | 25 | 120 | NaN | NaN | NaN | 3
physical | NaN | 0 | 0 | 1 | 0 | NaN | NaN | NaN | NaN | 700 | 3 | 3
chemical | aqueous | 1 | 1 | 0 | 0 | NaN | NaN | 100 | 12 | 400 | 4 | 2
chemical | aqueous | 1 | 0 | 0 | 0 | 4 | 25 | 70 | 1 | 350 | NaN | 3
chemical | aqueous | 1 | 0 | 0 | 0 | NaN | NaN | 200 | 1 | NaN | NaN | 1
chemical | aqueous | 1 | 0 | 0 | 0 | NaN | NaN | 200 | 1 | 500 | 3 | 2
chemical | aqueous | 1 | 1 | 1 | 0 | 4 | 80 | 25 | NaN | 500 | 3 | 3
chemical | alcohols | 0 | 0 | 0 | 0 | 3 | 3 | 100 | 24 | 600 | 2 | 3
chemical | alcohols | 0 | 0 | 0 | 0 | NaN | 243 | NaN | NaN | 400 | 2 | 2
physical-chemical | acids | 0 | 0 | 0 | 0 | 2 | 400 | NaN | NaN | NaN | NaN | 3
physical-chemical | acids | 0 | 0 | 0 | 0 | 2 | 400 | NaN | NaN | NaN | NaN | 3
physical-chemical | acids | 0 | 0 | 0 | 0 | 2 | 400 | NaN | NaN | NaN | NaN | 3
chemical | aqueous | 0 | 1 | 0 | 0 | 6 | 120 | 80 | 4 | 350 | 0.5 | 2
chemical | alcohols | 1 | 1 | 0 | 0 | 12 | 90 | 80 | 24 | NaN | NaN | 3
chemical | alcohols | 1 | 1 | 0 | 0 | 12 | 90 | 80 | 24 | NaN | NaN | 3
chemical | alcohols | 1 | 1 | 0 | 0 | 12 | 90 | 80 | 24 | NaN | NaN | 3
chemical | aqueous | 1 | 0 | 0 | 0 | 2 | 85 | NaN | NaN | 550 | 3 | 2
chemical | aqueous | 1 | 0 | 0 | 0 | 3 | NaN | 80 | 12 | NaN | NaN | 3
chemical | aqueous | 1 | 0 | 0 | 0 | 3 | NaN | 80 | 12 | NaN | NaN | 3
chemical | aqueous | 1 | 0 | 0 | 0 | 3 | 25 | 100 | 12 | 500 | 4 | 3
chemical | biopolymer | 1 | 1 | 0 | 0 | 5 | 200 | 60 | 10 | NaN | NaN | 3
chemical | biopolymer | 1 | 1 | 0 | 0 | 5 | 200 | 60 | 10 | NaN | NaN | 3
chemical | biopolymer | 1 | 1 | 0 | 0 | 5 | 200 | 60 | 10 | NaN | NaN | 3
chemical | aqueous | 1 | 0 | 0 | 0 | NaN | NaN | NaN | NaN | NaN | NaN | 1
chemical | aqueous | 1 | 0 | 0 | 0 | 2 | 85 | NaN | NaN | 550 | 13 | 2
physical-chemical | alcohols | 0 | 1 | 1 | 0 | NaN | 800 | NaN | NaN | NaN | NaN | 3
chemical | aqueous | 1 | 1 | 1 | 0 | 2 | 80 | 80 | NaN | NaN | NaN | 3
chemical | aqueous | 1 | 1 | 1 | 0 | 2 | 80 | 80 | NaN | NaN | NaN | 3
chemical | aqueous | 1 | 1 | 1 | 0 | 2 | 80 | 80 | NaN | NaN | NaN | 3
chemical | aqueous | 1 | 0 | 0 | 0 | NaN | 50 | 100 | 3 | 200 | 3 | 3
chemical | aqueous | 1 | 0 | 0 | 0 | 5 | 80 | 120 | 1 | 300 | 2 | 1
chemical | aqueous | 1 | 0 | 0 | 0 | 5 | 80 | 120 | 1 | 300 | 2 | 1
chemical | aqueous | 1 | 0 | 0 | 0 | 5 | 80 | 120 | 1 | 300 | 2 | 1
physical-chemical | aqueous | 1 | 0 | 0 | 0 | 10 | 130 | NaN | NaN | NaN | NaN | 3
physical-chemical | aqueous | 1 | 0 | 0 | 0 | 10 | 130 | NaN | NaN | NaN | NaN | 3
physical-chemical | aqueous | 1 | 0 | 0 | 0 | 10 | 130 | NaN | NaN | NaN | NaN | 3
chemical | polyols | 0 | 0 | 0 | 0 | 0.416 | 220 | NaN | NaN | 800 | 0.5 | 3
chemical | polyols | 0 | 0 | 0 | 0 | 0.416 | 220 | NaN | NaN | 800 | 0.5 | 3
chemical | polyols | 0 | 0 | 0 | 0 | 0.416 | 220 | NaN | NaN | 800 | 0.5 | 3
chemical | aqueous | 1 | 0 | 0 | 0 | 5 | 80 | NaN | NaN | NaN | NaN | 1
chemical | aqueous | 1 | 0 | 0 | 0 | 5 | 80 | NaN | NaN | NaN | NaN | 1
chemical | aqueous | 1 | 0 | 0 | 0 | 5 | 80 | NaN | NaN | NaN | NaN | 1
chemical | aqueous | 1 | 0 | 0 | 1 | 2 | 170 | 60 | 6 | NaN | NaN | 3
chemical | aqueous | 1 | 0 | 0 | 1 | 2 | 170 | 60 | 6 | NaN | NaN | 3
chemical | aqueous | 1 | 0 | 0 | 1 | 2 | 170 | 60 | 6 | NaN | NaN | 3
chemical | polyols | 1 | 1 | 1 | 0 | 14 | NaN | NaN | NaN | NaN | NaN | 1
chemical | polyols | 1 | 1 | 1 | 0 | 14 | NaN | NaN | NaN | NaN | NaN | 1
chemical | polyols | 1 | 1 | 1 | 0 | 14 | NaN | NaN | NaN | NaN | NaN | 1
chemical | polyols | 1 | 1 | 1 | 0 | 14 | NaN | NaN | NaN | NaN | NaN | 1
chemical | alcohols | 1 | 0 | 0 | 0 | 24 | 160 | 70 | 24 | NaN | NaN | 1
chemical | aqueous | 1 | 0 | 0 | 0 | NaN | NaN | 100 | 2 | 500 | 2 | 3
chemical | aqueous | 1 | 0 | 0 | 0 | NaN | NaN | 100 | 2 | 500 | 2 | 3
chemical | aqueous | 1 | 0 | 0 | 0 | NaN | NaN | 100 | 2 | 500 | 2 | 3
chemical | aqueous | 1 | 1 | 0 | 0 | 65 | NaN | 60 | NaN | 600 | 2 | 3
chemical | aqueous | 1 | 1 | 0 | 0 | 65 | NaN | 60 | NaN | 600 | 2 | 3
chemical | aqueous | 1 | 1 | 0 | 0 | 65 | NaN | 60 | NaN | 600 | 2 | 3
chemical | aqueous | 1 | 1 | 0 | 0 | 65 | NaN | 60 | NaN | 600 | 2 | 3
chemical | aqueous | 1 | 1 | 0 | 0 | 65 | NaN | 60 | NaN | 600 | 2 | 3
chemical | aqueous | 1 | 1 | 0 | 0 | 65 | NaN | 60 | NaN | 600 | 2 | 3
chemical | aqueous | 1 | 0 | 0 | 0 | NaN | 25 | 60 | 0.5 | 400 | 2 | 3
chemical | aqueous | 1 | 1 | 1 | 0 | 24 | 155 | 60 | NaN | 400 | 2 | 2
chemical | aqueous | 1 | 1 | 1 | 0 | 24 | 90 | 90 | NaN | 450 | 4 | 3
chemical | aqueous | 1 | 1 | 1 | 0 | 24 | 90 | 90 | NaN | 450 | 4 | 3
chemical | aqueous | 1 | 1 | 1 | 0 | 24 | 90 | 90 | NaN | 450 | 4 | 3
chemical | nitrogen-based | 0 | 1 | 0 | 0 | 3 | 200 | NaN | NaN | 400 | 12 | 2
physical-chemical | aqueous | 1 | 1 | 1 | 0 | 1 | 44 | 80 | 18 | NaN | NaN | 1
physical-chemical | aqueous | 1 | 1 | 1 | 0 | 1 | 44 | 80 | 18 | NaN | NaN | 1
physical-chemical | aqueous | 1 | 1 | 1 | 0 | 1 | 44 | 80 | 18 | NaN | NaN | 1
chemical | alcohols | 1 | 0 | 0 | 0 | 24 | 160 | 70 | 24 | NaN | NaN | 3
chemical | aqueous | 1 | 0 | 0 | 1 | NaN | 25 | 200 | 1 | NaN | NaN | 3
chemical | alcohols | 1 | 0 | 0 | 0 | 2 | 28 | 100 | 4 | 400 | 3 | 3
chemical | alcohols | 1 | 0 | 0 | 0 | 2 | 28 | 100 | 4 | 400 | 3 | 3
chemical | alcohols | 1 | 0 | 0 | 0 | 2 | 28 | 100 | 4 | 400 | 3 | 3
chemical | aqueous | 1 | 1 | 0 | 1 | 2 | 90 | NaN | NaN | 550 | 2 | 3
chemical | aqueous | 1 | 1 | 0 | 1 | 2 | 90 | NaN | NaN | 550 | 2 | 3
chemical | aqueous | 1 | 1 | 0 | 1 | 2 | 90 | NaN | NaN | 550 | 2 | 3
chemical | alcohols | 1 | 0 | 0 | 0 | 24 | 150 | 60 | 5 | NaN | NaN | 1
chemical | alcohols | 1 | 0 | 0 | 0 | 24 | 150 | 60 | 5 | NaN | NaN | 1
chemical | alcohols | 1 | 0 | 0 | 0 | 24 | 150 | 60 | 5 | NaN | NaN | 1
chemical | alcohols | 1 | 0 | 0 | 0 | 24 | NaN | NaN | NaN | NaN | NaN | 1
chemical | alcohols | 1 | 0 | 0 | 0 | 24 | NaN | NaN | NaN | NaN | NaN | 1
chemical | alcohols | 1 | 0 | 0 | 0 | 24 | NaN | NaN | NaN | NaN | NaN | 1
chemical | aqueous | 1 | 0 | 0 | 0 | 5 | 80 | 120 | 1 | 400 | 2 | 2
chemical | aqueous | 1 | 0 | 0 | 0 | 5 | 80 | 120 | 1 | 300 | 2 | 1
chemical | aqueous | 1 | 0 | 0 | 0 | 5 | 80 | 120 | 1 | 300 | 2 | 1
chemical | aqueous | 1 | 0 | 0 | 0 | 5 | 80 | 120 | 1 | 300 | 2 | 1
chemical | aqueous | 0 | 1 | 0 | 0 | 50 | 72 | 70 | 4 | 300 | 4 | 2
chemical | aqueous | 0 | 1 | 0 | 0 | 50 | 72 | 70 | 4 | 300 | 4 | 2
chemical | aqueous | 0 | 1 | 0 | 0 | 50 | 72 | 70 | 4 | 300 | 4 | 2
chemical | aqueous | 1 | 0 | 0 | 0 | 4 | 90 | 80 | 5 | NaN | NaN | 1
chemical | aqueous | 1 | 0 | 0 | 0 | 20 | 180 | 110 | 5 | NaN | NaN | 1
chemical | aqueous | 0 | 1 | 0 | 0 | 2 | 350 | NaN | NaN | 500 | NaN | 3
chemical | aqueous | 0 | 1 | 0 | 0 | 2 | 350 | NaN | NaN | 500 | NaN | 3
chemical | aqueous | 0 | 1 | 0 | 0 | 2 | 350 | NaN | NaN | 500 | NaN | 3
chemical | aqueous | 1 | 0 | 0 | 0 | 0.5 | NaN | NaN | NaN | NaN | NaN | 3
chemical | aqueous | 1 | 0 | 0 | 0 | 0.5 | NaN | NaN | NaN | NaN | NaN | 3
chemical | aqueous | 1 | 0 | 0 | 0 | 0.5 | NaN | NaN | NaN | NaN | NaN | 3
chemical | aqueous | 1 | 0 | 0 | 0 | 5 | 150 | 100 | NaN | NaN | NaN | 2
chemical | aqueous | 1 | 0 | 0 | 0 | 1 | 80 | 100 | NaN | 600 | 4 | 1
chemical | aqueous | 1 | 0 | 0 | 0 | 5 | 150 | 100 | NaN | NaN | NaN | 3
chemical | alcohols | 1 | 1 | 1 | 0 | 24 | 25 | 80 | 10 | 400 | 2 | 3
chemical | alcohols | 0 | 1 | 0 | 0 | 2 | 70 | 100 | 1 | 400 | 1 | 2
chemical | alcohols | 0 | 1 | 0 | 0 | 2 | 70 | 100 | 1 | 400 | 1 | 2
chemical | alcohols | 0 | 1 | 0 | 0 | 2 | 70 | 100 | 1 | 400 | 1 | 2
physical | polyols | 1 | 0 | 0 | 0 | 1 | NaN | 100 | 8 | NaN | NaN | 2
chemical | aqueous | 1 | 0 | 0 | 0 | 0.5 | 25 | 70 | 24 | 600 | 7 | 3
physical | alcohols | 1 | 0 | 0 | 0 | 4 | 25 | 100 | NaN | 400 | 4 | 3
chemical | aqueous | 0 | 0 | 0 | 0 | NaN | 80 | 150 | NaN | 600 | 6 | 2
chemical | aqueous | 0 | 0 | 0 | 0 | NaN | 80 | 150 | NaN | 600 | 6 | 2
chemical | aqueous | 0 | 0 | 0 | 0 | NaN | 80 | 150 | NaN | 600 | 6 | 2
chemical | aqueous | 1 | 0 | 0 | 0 | 4 | 120 | 80 | 12 | NaN | NaN | 2
chemical | aqueous | 1 | 0 | 0 | 0 | 3 | 25 | 80 | 180 | NaN | NaN | 2
chemical | aqueous | 1 | 0 | 0 | 0 | 24 | 25 | NaN | NaN | NaN | NaN | 1
chemical | aqueous | 1 | 0 | 0 | 0 | NaN | 25 | 70 | 24 | 400 | 3 | 2
chemical | aqueous | 1 | 0 | 0 | 0 | NaN | 25 | 70 | 24 | 400 | 3 | 2
chemical | aqueous | 1 | 0 | 0 | 0 | NaN | 25 | 70 | 24 | 400 | 3 | 2
chemical | aqueous | 1 | 0 | 0 | 0 | 20 | 120 | 70 | 24 | NaN | NaN | 3
chemical | aqueous | 0 | 0 | 0 | 0 | NaN | 300 | NaN | NaN | NaN | NaN | 3
chemical | aqueous | 1 | 0 | 0 | 0 | 10 | 120 | 60 | 24 | 400 | 2 | 1
green | aqueous | 0 | 1 | 0 | 0 | 4 | 65 | 130 | 3 | 500 | 2 | 2
green | aqueous | 0 | 1 | 0 | 0 | 4 | 65 | 130 | 3 | 500 | 2 | 2
green | aqueous | 0 | 1 | 0 | 0 | 4 | 65 | 130 | 3 | 500 | 2 | 2
green | aqueous | 0 | 1 | 0 | 0 | 4 | 65 | 130 | 3 | 500 | 2 | NaN
green | aqueous | 0 | 1 | 0 | 0 | 4 | 65 | 130 | 3 | 500 | 2 | NaN
green | aqueous | 0 | 1 | 0 | 0 | 4 | 65 | 130 | 3 | 500 | 2 | NaN
green | aqueous | 0 | 1 | 0 | 0 | 4 | 65 | 130 | 3 | 500 | 2 | NaN
green | aqueous | 0 | 1 | 0 | 0 | 4 | 65 | 130 | 3 | 500 | 2 | NaN
green | aqueous | 0 | 1 | 0 | 0 | 4 | 65 | 130 | 3 | 500 | 2 | NaN
green | aqueous | 0 | 1 | 0 | 0 | 4 | 65 | 130 | 3 | 500 | 2 | NaN
green | aqueous | 0 | 1 | 0 | 0 | 4 | 65 | 130 | 3 | 500 | 2 | 2
green | aqueous | 0 | 1 | 0 | 0 | 4 | 65 | 130 | 3 | 500 | 2 | 2
green | aqueous | 0 | 1 | 0 | 0 | 4 | 65 | 130 | 3 | 500 | 2 | 2
green | aqueous | 0 | 1 | 0 | 0 | 1 | 60 | 150 | NaN | 400 | 1 | 3
green | aqueous | 0 | 1 | 0 | 0 | 1 | 60 | 150 | NaN | 400 | 1 | 3
green | aqueous | 0 | 1 | 0 | 0 | 1 | 60 | 150 | NaN | 400 | 1 | 3
green | aqueous | 0 | 1 | 0 | 0 | 1 | 60 | 150 | NaN | 700 | 1 | 3
green | aqueous | 0 | 1 | 0 | 0 | 1 | 60 | 150 | NaN | 700 | 1 | 3
green | aqueous | 0 | 1 | 0 | 0 | 1 | 60 | 150 | NaN | 700 | 1 | 3
green | aqueous | 0 | 1 | 0 | 0 | 1 | 60 | 150 | NaN | 900 | 1 | 3
green | aqueous | 0 | 1 | 0 | 0 | 1 | 60 | 150 | NaN | 900 | 1 | 3
green | aqueous | 0 | 1 | 0 | 0 | 1 | 60 | 150 | NaN | 900 | 1 | 3
green | aqueous | 1 | 1 | 0 | 0 | 3 | 80 | 80 | 12 | 500 | 4 | 3
green | aqueous | 1 | 1 | 0 | 0 | 3 | 80 | 80 | 12 | 500 | 4 | 3
green | aqueous | 1 | 1 | 0 | 0 | 3 | 80 | 80 | 12 | 500 | 4 | 3
green | aqueous | 1 | 1 | 0 | 0 | 3 | 80 | 80 | 12 | 500 | 4 | 3
green | aqueous | 1 | 1 | 0 | 0 | 3 | 80 | 80 | 12 | 500 | 4 | 3
green | aqueous | 1 | 1 | 0 | 0 | 3 | 80 | 80 | 12 | 500 | 4 | 3
chemical | aqueous | 1 | 0 | 0 | 0 | 0.083 | NaN | NaN | NaN | 700 | 2 | 1
green | aqueous | 0 | 1 | 0 | 0 | 0.1 | NaN | NaN | NaN | NaN | NaN | 3
chemical | alcohols | 1 | 0 | 0 | 1 | 3 | 80 | 60 | 6 | 300 | 3 | 1
chemical | alcohols | 1 | 0 | 0 | 1 | 3 | 80 | 60 | 6 | 300 | 3 | 1
chemical | alcohols | 1 | 0 | 0 | 1 | 3 | 80 | 60 | 6 | 300 | 3 | 1
chemical | alcohols | 1 | 0 | 0 | 1 | 3 | 80 | 60 | 6 | 300 | 3 | 3
chemical | alcohols | 1 | 0 | 0 | 1 | 3 | 80 | 60 | 6 | 300 | 3 | 3
chemical | alcohols | 1 | 0 | 0 | 1 | 3 | 80 | 60 | 6 | 300 | 3 | 3
chemical | alcohols | 0 | 1 | 0 | 0 | 3 | 80 | NaN | NaN | NaN | NaN | 1
chemical | alcohols | 0 | 1 | 0 | 0 | 3 | 80 | NaN | NaN | NaN | NaN | 1
chemical | alcohols | 0 | 1 | 0 | 0 | 3 | 80 | NaN | NaN | NaN | NaN | 1
chemical | aqueous | 1 | 0 | 0 | 0 | 2 | 200 | 200 | NaN | NaN | NaN | 3
chemical | aqueous | 1 | 0 | 0 | 0 | 2 | 200 | 200 | NaN | NaN | NaN | 1
chemical | aqueous | 1 | 0 | 0 | 0 | 2 | 85 | 25 | NaN | NaN | NaN | 3
chemical | aqueous | 1 | 0 | 0 | 0 | 2 | 85 | 25 | NaN | NaN | NaN | 3
chemical | aqueous | 1 | 0 | 0 | 0 | 1.75 | 25 | 60 | 25 | NaN | NaN | 2
chemical | alcohols | 1 | 0 | 0 | 0 | 2.33 | 60 | 120 | NaN | NaN | NaN | 3
chemical | alcohols | 1 | 0 | 0 | 0 | 2.33 | 60 | 120 | NaN | NaN | NaN | 3
chemical | alcohols | 1 | 0 | 0 | 0 | 2.33 | 60 | 120 | NaN | NaN | NaN | 3
chemical | aqueous | 1 | 0 | 0 | 0 | NaN | 25 | 90 | 26 | 500 | 1 | 3
physical-chemical | aqueous | 1 | 0 | 0 | 0 | 12 | 180 | 60 | 24 | NaN | NaN | 1
chemical | aqueous | 1 | 0 | 0 | 0 | 5 | 150 | 100 | NaN | NaN | NaN | 3
physical-chemical | aqueous | 0 | 0 | 1 | 0 | 1 | 300 | NaN | NaN | 600 | 2 | 3
physical-chemical | aqueous | 0 | 0 | 1 | 0 | 1 | 300 | NaN | NaN | 600 | 2 | 3
physical-chemical | aqueous | 0 | 0 | 1 | 0 | 1 | 300 | NaN | NaN | 600 | 2 | 3
physical | NaN | 0 | 0 | 0 | 0 | 2 | 600 | NaN | NaN | NaN | NaN | 3
physical | NaN | 0 | 0 | 0 | 0 | 2 | 600 | NaN | NaN | NaN | NaN | 3
chemical | aqueous | 1 | 1 | 0 | 0 | 2 | 25 | 120 | 2 | 500 | 2 | 3
green | aqueous | 0 | 1 | 0 | 0 | 0.05 | 200 | NaN | NaN | NaN | 2 | 3
physical-chemical | alcohols | 0 | 1 | 0 | 0 | 500 | 0.5 | NaN | NaN | 600 | 2 | 3
physical-chemical | alcohols | 0 | 1 | 0 | 0 | 500 | 0.5 | NaN | NaN | 600 | 2 | 3
physical-chemical | alcohols | 0 | 1 | 0 | 0 | 500 | 0.5 | NaN | NaN | 600 | 2 | 3
chemical | aqueous | 1 | 0 | 0 | 0 | 1 | 65 | 80 | 8 | NaN | NaN | 1
chemical | aqueous | 1 | 0 | 0 | 0 | 1 | 65 | 80 | 8 | NaN | NaN | 1
chemical | aqueous | 1 | 0 | 0 | 0 | 1 | 65 | 80 | 8 | NaN | NaN | 1
chemical | aqueous | 1 | 0 | 0 | 0 | 1 | 65 | 80 | 8 | NaN | NaN | 1
chemical | aqueous | 1 | 0 | 0 | 0 | 1 | 65 | 80 | 8 | NaN | NaN | 1
chemical | aqueous | 1 | 0 | 0 | 0 | 1 | 65 | 80 | 8 | NaN | NaN | 1
chemical | aqueous | 1 | 0 | 0 | 0 | 1 | 65 | 80 | 8 | NaN | NaN | 1
chemical | aqueous | 1 | 0 | 0 | 0 | 1 | 65 | 80 | 8 | NaN | NaN | 1
chemical | aqueous | 1 | 0 | 0 | 0 | 1 | 65 | 80 | 8 | NaN | NaN | 1
chemical | alcohols | 1 | 0 | 0 | 0 | 12 | 40 | 100 | 5 | NaN | NaN | 2
chemical | aqueous | 1 | 0 | 0 | 1 | 2 | 25 | NaN | NaN | 150 | 2 | 2
chemical | aqueous | 1 | 0 | 0 | 1 | 2 | 25 | NaN | NaN | 150 | 2 | 2
chemical | aqueous | 1 | 0 | 0 | 1 | 2 | 25 | NaN | NaN | 150 | 2 | 2
chemical | aqueous | 1 | 0 | 0 | 1 | 2 | 25 | NaN | NaN | 150 | 2 | 3
chemical | aqueous | 1 | 0 | 0 | 1 | 2 | 25 | NaN | NaN | 150 | 2 | 3
chemical | aqueous | 1 | 0 | 0 | 1 | 2 | 25 | NaN | NaN | 150 | 2 | 3
physical | alcohols | 0 | 0 | 0 | 0 | 0.166 | 25 | 100 | 24 | NaN | NaN | 3
chemical | aqueous | 1 | 0 | 0 | 0 | 6 | 120 | 60 | NaN | 400 | 2 | 3
chemical | aqueous | 0 | 1 | 0 | 0 | 8 | 80 | 60 | 4 | NaN | NaN | 1
chemical | aqueous | 1 | 0 | 0 | 0 | 0.5 | 25 | 60 | 24 | 500 | 1 | 3
chemical | aqueous | 1 | 0 | 0 | 0 | 0.5 | 25 | 60 | 24 | 500 | 1 | 3
chemical | aqueous | 1 | 0 | 0 | 0 | 0.5 | 25 | 60 | 24 | 500 | 1 | 3
chemical | aqueous | 1 | 0 | 0 | 0 | 0.5 | 25 | 60 | 24 | 500 | 1 | 3
chemical | aqueous | 1 | 0 | 0 | 0 | 0.5 | 25 | 60 | 24 | 500 | 1 | 3
chemical | aqueous | 1 | 0 | 0 | 0 | 0.5 | 25 | 60 | 24 | 500 | 1 | 1
chemical | aqueous | 1 | 0 | 0 | 0 | 0.5 | 25 | 60 | 24 | 500 | 1 | 1
chemical | aqueous | 1 | 0 | 0 | 0 | 0.5 | 25 | 60 | 24 | 500 | 1 | 1
chemical | aqueous | 1 | 0 | 0 | 0 | 0.5 | 25 | 60 | 24 | 500 | 1 | 1
chemical | aqueous | 1 | 0 | 0 | 0 | 0.5 | 25 | 60 | 24 | 500 | 1 | 1
chemical | alcohols | 1 | 0 | 0 | 0 | 1.5 | 25 | 120 | 15 | 500 | 4 | 3
chemical | alcohols | 1 | 0 | 0 | 0 | 1.5 | 25 | 120 | 15 | 500 | 4 | 3
chemical | alcohols | 1 | 0 | 0 | 0 | 1.5 | 25 | 120 | 15 | 500 | 4 | 3
chemical | alcohols | 1 | 0 | 0 | 0 | 1.5 | 25 | 120 | 15 | 500 | 4 | 3
chemical | alcohols | 1 | 0 | 0 | 0 | 1.5 | 25 | 120 | 15 | 500 | 4 | 3
chemical | alcohols | 1 | 0 | 0 | 0 | 1.5 | 25 | 120 | 15 | 500 | 4 | 3
chemical | aqueous | 1 | 0 | 0 | 0 | 0.833 | 60 | 70 | 1.5 | 500 | 4.5 | 3
chemical | aqueous | 1 | 0 | 0 | 0 | 0.833 | 60 | 70 | 1.5 | 500 | 4.5 | 3
chemical | aqueous | 1 | 0 | 0 | 0 | 0.833 | 60 | 70 | 1.5 | 500 | 4.5 | 3
chemical | aqueous | 1 | 0 | 0 | 0 | 0.833 | 25 | NaN | NaN | 400 | 4.5 | 3
chemical | aqueous | 1 | 0 | 0 | 0 | 0.833 | 25 | NaN | NaN | 400 | 4.5 | 3
chemical | aqueous | 1 | 0 | 0 | 0 | 0.833 | 25 | NaN | NaN | 400 | 4.5 | 3
chemical | aqueous | 1 | 0 | 0 | 0 | 5 | 80 | 120 | 1 | 350 | 2 | 3
green | aqueous | 1 | 1 | 0 | 0 | 2 | 70 | 80 | 4 | 400 | 1 | 3
green | aqueous | 1 | 1 | 0 | 0 | 2 | 70 | 80 | 4 | 400 | 1 | 3
green | aqueous | 1 | 1 | 0 | 0 | 2 | 70 | 80 | 4 | 400 | 1 | 3
chemical | polyols | 0 | 1 | 1 | 0 | 4 | 160 | NaN | NaN | NaN | NaN | 3
chemical | polyols | 0 | 1 | 1 | 0 | 4 | 160 | NaN | NaN | NaN | NaN | 3
chemical | polyols | 0 | 1 | 1 | 0 | 4 | 160 | NaN | NaN | NaN | NaN | 3
chemical | alcohols | 1 | 0 | 0 | 0 | 2 | 52 | 127 | NaN | 400 | 8 | 2
chemical | aqueous | 1 | 0 | 0 | 0 | 0.5 | 25 | 60 | 6 | 350 | 3 | 1
chemical | aqueous | 1 | 0 | 0 | 0 | NaN | 80 | NaN | NaN | 300 | 2 | 3
chemical | aqueous | 1 | 0 | 0 | 0 | NaN | NaN | NaN | NaN | 400 | 6 | 3
chemical | polyols | 1 | 1 | 1 | 0 | 4 | 60 | NaN | NaN | 600 | 4 | 1
chemical | aqueous | 1 | 0 | 0 | 0 | NaN | NaN | 200 | 2 | NaN | NaN | 2
chemical | aqueous | 1 | 1 | 1 | 0 | 6 | 150 | 80 | 48 | NaN | NaN | 1
chemical | aqueous | 1 | 1 | 1 | 0 | 6 | 150 | 80 | 48 | NaN | NaN | 1
chemical | aqueous | 1 | 0 | 0 | 0 | 0.5 | NaN | 70 | 24 | 500 | 5 | 2
physical-chemical | aqueous | 0 | 0 | 1 | 0 | 0.05 | NaN | NaN | NaN | NaN | NaN | 3
physical-chemical | aqueous | 0 | 0 | 1 | 0 | 0.05 | NaN | NaN | NaN | NaN | NaN | 3
physical-chemical | aqueous | 0 | 0 | 1 | 0 | 0.05 | NaN | NaN | NaN | NaN | NaN | 3
chemical | aqueous | 1 | 0 | 0 | 0 | 3 | 25 | 60 | NaN | 500 | 2 | 3
chemical | aqueous | 1 | 1 | 1 | 0 | 2 | 80 | 80 | 24 | NaN | NaN | 3
chemical | aqueous | 1 | 1 | 1 | 0 | 2 | 80 | 80 | 24 | NaN | NaN | 3
chemical | aqueous | 1 | 1 | 1 | 0 | 2 | 80 | 80 | 24 | NaN | NaN | 3
chemical | aqueous | 1 | 1 | 0 | 0 | 5 | NaN | NaN | NaN | 800 | 8 | 2
chemical | aqueous | 1 | 1 | 0 | 0 | 5 | NaN | NaN | NaN | 800 | 8 | 1
chemical | aqueous | 1 | 0 | 0 | 0 | 6 | 120 | 60 | 12 | NaN | NaN | 2
chemical | aqueous | 1 | 0 | 0 | 0 | 6 | 120 | 60 | 12 | NaN | NaN | 3
chemical | alcohols | 1 | 0 | 0 | 0 | 38 | 25 | NaN | NaN | 600 | 2 | 3
chemical | alcohols | 1 | 0 | 0 | 0 | 38 | 25 | NaN | NaN | 600 | 2 | 3
chemical | alcohols | 1 | 0 | 0 | 0 | 38 | 25 | NaN | NaN | 600 | 2 | 3
chemical | alcohols | 1 | 0 | 0 | 0 | 38 | 25 | NaN | NaN | 600 | 2 | 2
chemical | alcohols | 1 | 0 | 0 | 0 | 38 | 25 | NaN | NaN | 600 | 2 | 2
chemical | alcohols | 1 | 0 | 0 | 0 | 38 | 25 | NaN | NaN | 600 | 2 | 2
chemical | aqueous | 1 | 0 | 0 | 0 | 3 | NaN | NaN | NaN | 300 | 2 | 3
chemical | aqueous | 1 | 0 | 0 | 0 | 3 | NaN | NaN | NaN | 300 | 2 | 3
chemical | aqueous | 1 | 0 | 0 | 0 | 3 | NaN | NaN | NaN | 300 | 2 | 3
chemical | aqueous | 1 | 0 | 0 | 0 | NaN | 70 | 80 | 6 | 400 | 1 | 3
chemical | aqueous | 1 | 0 | 0 | 0 | NaN | 75 | 80 | 6 | 400 | 1 | 3
physical | NaN | NaN | NaN | NaN | NaN | NaN | 350 | NaN | NaN | 700 | NaN | 3
physical | NaN | NaN | NaN | NaN | NaN | NaN | 350 | NaN | NaN | 700 | NaN | 3
physical | NaN | NaN | NaN | NaN | NaN | NaN | 350 | NaN | NaN | 700 | NaN | 3
chemical | aqueous | 1 | 0 | 0 | 0 | 6 | 100 | 60 | NaN | 300 | 2 | 3
chemical | aqueous | 1 | 0 | 0 | 0 | 6 | 100 | 60 | NaN | 300 | 2 | 2
chemical | aqueous | 1 | 0 | 0 | 0 | 3 | 90 | 140 | 48 | 400 | 1 | 3
chemical | aqueous | 1 | 0 | 0 | 0 | 10 | NaN | 60 | 4 | NaN | NaN | 1
chemical | alcohols | 0 | 0 | 0 | 0 | NaN | NaN | NaN | NaN | 400 | 2 | 3
chemical | aqueous | 1 | 0 | 0 | 0 | 8 | 160 | 60 | 24 | 500 | 2 | 3
chemical | aqueous | 1 | 0 | 0 | 0 | 8 | 160 | 60 | 24 | 500 | 2 | 3
chemical | aqueous | 1 | 1 | 0 | 0 | 1 | 25 | 150 | 1 | NaN | NaN | 3
chemical | aqueous | 1 | 0 | 0 | 0 | 1 | 70 | NaN | NaN | 500 | 2 | 2
chemical | aqueous | 1 | 0 | 0 | 0 | NaN | NaN | NaN | NaN | NaN | NaN | 1
chemical | aqueous | 0 | 0 | 1 | 0 | 2 | 60 | 100 | 18 | 550 | 5 | 3
chemical | aqueous | 0 | 0 | 1 | 0 | 2 | 60 | 100 | 18 | 550 | 5 | 3
chemical | aqueous | 0 | 0 | 1 | 0 | 2 | 60 | 100 | 18 | 550 | 5 | 3
chemical | polyols | 0 | 1 | 1 | 0 | NaN | 180 | NaN | 24 | NaN | NaN | 3
physical | NaN | 0 | 0 | 1 | 0 | 0.166 | 400 | NaN | NaN | NaN | NaN | 3
chemical | alcohols | 1 | 0 | 0 | 0 | 2 | 80 | NaN | NaN | NaN | NaN | 3
chemical | alcohols | 1 | 0 | 0 | 0 | 2 | 80 | NaN | NaN | NaN | NaN | 3
chemical | alcohols | 1 | 0 | 0 | 0 | 2 | 80 | NaN | NaN | NaN | NaN | 3
chemical | aqueous | 1 | 1 | 0 | 0 | NaN | 130 | NaN | NaN | 600 | 2 | 3
chemical | aqueous | 1 | 0 | 0 | 0 | 180 | 20 | 110 | NaN | NaN | NaN | 3
chemical | aqueous | 1 | 0 | 0 | 0 | 180 | 20 | 110 | NaN | NaN | NaN | 2
chemical | aqueous | 1 | 0 | 0 | 0 | 2 | NaN | 65 | 15 | NaN | NaN | 3
chemical | aqueous | 1 | 0 | 1 | 0 | 3 | 80 | 120 | 2 | 600 | 2 | 3
chemical | alcohols | 1 | 0 | 0 | 0 | 4 | NaN | 100 | 24 | NaN | NaN | 3
chemical | alcohols | 1 | 0 | 0 | 0 | 4 | NaN | 100 | 24 | NaN | NaN | 3
chemical | alcohols | 1 | 0 | 0 | 0 | 4 | NaN | 100 | 24 | NaN | NaN | 3
chemical | aqueous | 1 | 0 | 0 | 0 | 5 | 95 | 130 | 48 | 700 | 4 | 3
chemical | alcohols | 1 | 0 | 0 | 0 | 2 | 25 | 80 | 2 | 500 | 2 | 2
physical-chemical | aqueous | 0 | 0 | 0 | 1 | 6 | 80 | 60 | NaN | NaN | NaN | 1
physical-chemical | aqueous | 0 | 0 | 0 | 1 | 6 | 80 | 60 | NaN | NaN | NaN | 1
physical-chemical | aqueous | 0 | 0 | 0 | 1 | 6 | 80 | 60 | NaN | NaN | NaN | 1
chemical | aqueous | 1 | 0 | 0 | 0 | 3 | 25 | 80 | 12 | 500 | 5 | 3
chemical | aqueous | 1 | 0 | 0 | 0 | 3 | 25 | 80 | 12 | 500 | 5 | 3
chemical | aqueous | 1 | 0 | 0 | 0 | 5 | 25 | 90 | 9 | 650 | 4 | 2
chemical | aqueous | 1 | 0 | 0 | 0 | 5 | 25 | 90 | 9 | 650 | 4 | 3
chemical | aqueous | 1 | 0 | 0 | 0 | 5 | 25 | 90 | 9 | 650 | 4 | 3
chemical | aqueous | 1 | 0 | 0 | 0 | 0.5 | 25 | NaN | NaN | 600 | 2 | 3
chemical | aqueous | 1 | 0 | 0 | 0 | 0.5 | 25 | NaN | NaN | 600 | 2 | 3
chemical | aqueous | 1 | 0 | 0 | 0 | 0.5 | 25 | NaN | NaN | 600 | 2 | 3
chemical | alcohols | 1 | 0 | 0 | 0 | 1 | 25 | 90 | NaN | 400 | 2 | 3
chemical | alcohols | 1 | 0 | 0 | 0 | 1 | 25 | 90 | NaN | 400 | 2 | 3
chemical | alcohols | 1 | 0 | 0 | 0 | NaN | NaN | 80 | NaN | 300 | NaN | 3
chemical | aqueous | 1 | 1 | 0 | 0 | 1.5 | 75 | 25 | NaN | 800 | 1 | 3
chemical | aqueous | 1 | 1 | 0 | 0 | 1.5 | 75 | 25 | NaN | 800 | 1 | 3
chemical | aqueous | 1 | 1 | 0 | 0 | 1.5 | 75 | 25 | NaN | 800 | 1 | 3
chemical | aqueous | 1 | 0 | 0 | 0 | 1.5 | 75 | 25 | NaN | 800 | 1 | 3
chemical | aqueous | 1 | 0 | 0 | 0 | 1.5 | 75 | 25 | NaN | 800 | 1 | 3
chemical | aqueous | 1 | 1 | 0 | 0 | 10 | 150 | 80 | 24 | NaN | NaN | 1
chemical | acids | 1 | 1 | 1 | 0 | 4 | 450 | NaN | NaN | 600 | 6 | 3
chemical | aqueous | 1 | 0 | 0 | 0 | 3 | 80 | 60 | 24 | NaN | NaN | 2
chemical | aqueous | 1 | 0 | 0 | 0 | 10 | 100 | 70 | 5 | 300 | 3 | 1
chemical | aqueous | 1 | 0 | 0 | 0 | 10 | 100 | 70 | 5 | 300 | 3 | 2
chemical | aqueous | 1 | 0 | 0 | 0 | 0.033 | 90 | 60 | 2 | NaN | NaN | 3
chemical | aqueous | 1 | 0 | 0 | 0 | 0.033 | 90 | 60 | 2 | NaN | NaN | 3
chemical | aqueous | 1 | 0 | 0 | 0 | 0.033 | 90 | 60 | 2 | NaN | NaN | 1
green | aqueous | 0 | 1 | 0 | 0 | 2 | 75 | 60 | 6 | 500 | NaN | 3
chemical | aqueous | 0 | 1 | 1 | 1 | 2 | 150 | 60 | 12 | 600 | 2.5 | 3
chemical | aqueous | 0 | 1 | 1 | 1 | 2 | 150 | 60 | 12 | 600 | 2.5 | 3
chemical | aqueous | 0 | 1 | 1 | 1 | 2 | 150 | 60 | 12 | 600 | 2.5 | 3
green | aqueous | 1 | 1 | 0 | 0 | 2 | NaN | 120 | NaN | NaN | NaN | 3
chemical | aqueous | 1 | 0 | 0 | 0 | 4 | 25 | NaN | 12 | 500 | 2 | 1
chemical | aqueous | 1 | 0 | 0 | 0 | 4 | 25 | NaN | 12 | 500 | 2 | 1
chemical | aqueous | 1 | 0 | 0 | 0 | 4 | 25 | NaN | 12 | 500 | 2 | 1
chemical | polyols | 0 | 1 | 1 | 0 | 2 | 160 | 90 | 24 | NaN | NaN | 3
chemical | aqueous | 1 | 0 | 0 | 0 | 2 | 25 | 150 | 2 | 400 | 1 | 2
chemical | aqueous | 1 | 0 | 0 | 0 | 2 | 25 | 150 | 2 | 400 | 1 | 2
chemical | aqueous | 1 | 0 | 0 | 0 | 2 | 25 | 150 | 2 | 400 | 1 | 2
chemical | alcohols | 1 | 0 | 0 | 0 | 2 | 60 | 80 | NaN | 300 | NaN | 3
chemical | aqueous | 1 | 0 | 0 | 0 | NaN | 25 | 90 | 24 | 450 | 4 | 3
physical | aqueous | 0 | 1 | 0 | 0 | NaN | 600 | NaN | NaN | NaN | NaN | 3
chemical | aqueous | 1 | 0 | 0 | 0 | 0.25 | NaN | 150 | 12 | 400 | 1 | 2
chemical | aqueous | 1 | 0 | 0 | 0 | 2 | 60 | 90 | 5 | 200 | 2 | 3
chemical | aqueous | 1 | 0 | 0 | 0 | 2 | 60 | 90 | 5 | 200 | 2 | 3
chemical | aqueous | 0 | 1 | 0 | 1 | 2 | 65 | NaN | NaN | NaN | NaN | 2
chemical | aqueous | 0 | 1 | 0 | 1 | 2 | 65 | NaN | NaN | 600 | 2 | 1
chemical | aqueous | 0 | 1 | 0 | 1 | 2 | 65 | NaN | NaN | 600 | 2 | 3
chemical | aqueous | 0 | 1 | 0 | 1 | 2 | 65 | NaN | NaN | 600 | 2 | 1
chemical | aqueous | 0 | 1 | 0 | 1 | 2 | 65 | NaN | NaN | 600 | 2 | 3
physical | aqueous | 1 | 0 | 0 | 0 | 12 | 80 | NaN | NaN | NaN | NaN | 3
chemical | aqueous | 1 | 0 | 0 | 0 | 2 | 85 | NaN | NaN | 550 | 3 | 2
chemical | aqueous | 1 | 0 | 0 | 0 | 2 | 85 | NaN | NaN | 550 | 3 | 1
chemical | alcohols | 0 | 0 | 0 | 0 | NaN | 80 | NaN | NaN | NaN | NaN | 3
chemical | alcohols | 0 | 0 | 0 | 0 | NaN | 80 | NaN | NaN | NaN | NaN | 3
chemical | alcohols | 0 | 0 | 0 | 0 | NaN | 80 | NaN | NaN | NaN | NaN | 3
chemical | aqueous | 1 | 0 | 0 | 0 | 8 | 70 | 70 | NaN | NaN | NaN | 3
chemical | aqueous | 1 | 0 | 0 | 0 | 8 | 70 | 70 | NaN | NaN | NaN | 3
chemical | aqueous | 1 | 0 | 0 | 0 | 8 | 70 | 70 | NaN | NaN | NaN | 3
chemical | aqueous | 0 | 0 | 0 | 0 | NaN | 350 | NaN | NaN | 400 | 2 | 3
chemical | aqueous | 0 | 0 | 0 | 0 | NaN | 350 | NaN | NaN | 400 | 2 | 2
chemical | aqueous | 1 | 0 | 0 | 0 | 4 | 180 | 80 | 4 | NaN | NaN | 1
chemical | aqueous | 1 | 0 | 0 | 0 | 4 | 180 | 80 | 4 | NaN | NaN | 3
chemical | aqueous | 1 | 0 | 0 | 0 | 4 | 180 | 80 | 4 | NaN | NaN | 3
chemical | aqueous | 1 | 0 | 0 | 0 | 4 | 180 | 80 | 4 | NaN | NaN | 3
green | aqueous | 1 | 1 | 0 | 0 | NaN | 25 | NaN | NaN | 400 | NaN | 3
green | aqueous | 1 | 1 | 0 | 0 | NaN | 25 | NaN | NaN | 400 | NaN | 3
green | aqueous | 1 | 1 | 0 | 0 | NaN | 25 | NaN | NaN | 400 | NaN | 3
physical | NaN | 0 | 0 | 0 | 0 | 3 | 500 | NaN | NaN | NaN | NaN | 3
chemical | aqueous | 1 | 0 | 0 | 0 | 24 | 120 | 70 | 24 | NaN | NaN | 2
green | aqueous | 0 | 1 | 0 | 0 | 3 | 60 | NaN | NaN | 400 | 3 | 3
green | aqueous | 0 | 1 | 0 | 0 | 3 | 60 | NaN | NaN | 400 | 3 | 3